## 监督检验报告信息
2020年橡胶密封制品产品质量市监督抽查结果
本次在生产领域共抽查了3家企业生产的3批次产品。 所检项目全部符合标准。 依据HG/T 2579-2008《普通液压系统用O形橡胶密封圈材料》和HG/T 2811-1996《旋转轴唇形密封圈橡胶材料》等标准，对硬度（邵尔A）、拉伸强度、扯断伸长率、压缩永久变形、耐液体试验、热空气老化、脆性温度等7个项目进行了检验。 具体抽查结果见附件。
附件
2020年橡胶密封制品产品质量市级监督抽查结果汇总表
序号 | 产品名称 | 受检单位名称 | 统一社会信用代码 | 标称生产者名称 | 生产日期或批号 | 规格型号 | 商标 | 抽查结果 | 不合格项目 | 抽样日期 | 行政区划 | 承检单位
1 | O型圈(普通液压系统用O形橡胶密封圈) | 青岛宝丰盛福华进出口密封件有限公司 | 913702146825853675 | 青岛宝丰盛福华进出口密封件有限公司 | 2020-09-14 | 成品尺寸：d45×3.1胶料代号：YⅡ7445 | BFS | 所检项目符合标准 | / | 2020-09-14 | 城阳区 | 青岛市产品质量监督检验研究院
2 | O型圈(普通液压系统用O形橡胶密封圈) | 青岛昌誉密封有限公司 | 91370214557730211F | 青岛昌誉密封有限公司 | 2020-09-15 | 成品尺寸：Φ18×2 胶料代号：YⅡ7445 | chy | 所检项目符合标准 | / | 2020-09-15 | 城阳区 | 青岛市产品质量监督检验研究院
3 | 旋转轴唇形密封圈 | 青岛润蚨祥密封技术有限公司 | 913702226828583687C | 青岛润蚨祥密封技术有限公司 | 2020-09-28 | 成品尺寸：37-62-12.5 胶料代号：XD7433 | RFX | 所检项目符合标准 | / | 2020-09-28 | 城阳区 | 青岛市产品质量监督检验研究院