## 监督抽查结果
2020年橡胶软管和软管组合件产品质量市监督抽查结果
本次在生产领域共抽查了3家企业生产的5批次产品。所检项目全部符合标准。 依据GB/T 3683－2011《橡胶软管及软管组合件 油基或水基流体适用的钢丝编织增强液压型范》和GB/T10544-2013《橡胶软管及软管组合件油基或水基流体适用的钢丝缠绕增强外覆橡胶液压 型规范》等标准，对最大工作压力下的长度变化、验证压力、最小爆破压力、最小弯曲半径、脉冲性能、软管组合件的泄漏、低温曲挠性能、层间粘合性能、耐臭氧性能等9个项目进行了检验。 具体抽查结果见附件。
附件
2020年橡胶软管和软管组合件产品质量市级监督抽查结果汇总表
序号 | 产品名称 | 受检单位名称 | 统一社会信用代码 | 标称生产者名称 | 生产日期或批号 | 规格型号 | 商标 | 抽查结果 | 不合格项目 | 抽样日期 | 行政区划 | 承检单位
1 | 钢丝编织增强液压橡胶软管和软管组合件 | 派克汉尼汾流体连接件（青岛）有限公司 | 913702227975241699 | 派克汉尼汾流体连接件（青岛）有限公司 | 软管:2020-07-15, 组合件:2020-10-22 | 2SN/12.5/29.7MPa | Parker | 所检项目符合标准 | / | 2020-10-22 | 城阳区 | 青岛市产品质量监督检验研究院
2 | 钢丝缠绕增强外覆橡胶的液压橡胶软管和软管组合件 | 派克汉尼汾流体连接件（青岛）有限公司 | 913702227975241699 | 派克汉尼汾流体连接件（青岛）有限公司 | 软管:2020-07-06, 组合件:2020-10-22 | R13/25/35.0MPa | Parker | 所检项目符合标准 | / | 2020-10-22 | 城阳区 | 青岛市产品质量监督检验研究院
3 | 钢丝缠绕增强外覆橡胶的液压橡胶软管和软管组合件 | 青岛橡六胶管有限公司 | 91370285756912800W | 青岛橡六胶管有限公司 | 软管:2020-09-17, 组合件: 2020-09-27 | 4SP-25-28MPa | LEAD-FLEX | 所检项目符合标准 | / | 2020-09-27 | 莱西市 | 青岛市产品质量监督检验研究院
4 | 钢丝编织增强液压橡胶软管和软管组合件 | 青岛橡六胶管有限公司 | 91370285756912800W | 青岛橡六胶管有限公司 | 软管:2020-09-14, 组合件:2020-09-27 | 2SN-12-19(2SN/19/21.5MPa) | LEAD-FLEX | 所检项目符合标准 | / | 2020-09-27 | 莱西市 | 青岛市产品质量监督检验研究院
5 | 钢丝编织增强橡胶软管和软管组合件 | 青岛协荣液压技术有限公司 | 913702147735484570 | 青岛协荣液压技术有限公司 | 软管:2020-08-12, 组合件:2020-09-18 | 8R2 (R2ATS/12.5/28.0MPa） | ETERNA | 所检项目符合标准 | / | 2020-09-18 | 城阳区 | 青岛市产品质量监督检验研究院