## 监督检验报告信息
2020年蒸压加气混凝土砌块产品质量市监督抽查结果
本次在生产领域抽查了10家企业生产的10批次产品。监督抽查不合格产品检出率为10% 依据GB/T 11968-2006《蒸压加气混凝土砌块》、GB 6566-2010《建筑材料放射性核素限量》等标准，对立方体抗压强度、干燥收缩值、干密度、抗冻性、导热系数、放射性等6个项目进行了检验。 抽查发现1家企业的1批次产品不符合相关产品要求，不合格项目为：立方体抗压强度；抗冻性（质量损失）；抗冻性（冻后抗压强度）我局已依法对不合格产品开始了后处理工作。 具体抽查结果见附件。
附件
2020年蒸压加气混凝土砌块产品质量市级监督抽查结果汇总表
序号 | 产品名称 | 受检单位名称 | 统一社会信用代码 | 标称生产者名称 | 生产日期或批号 | 规格型号 | 商标 | 抽查结果 | 不合格项目 | 抽样日期 | 行政区划 | 承检单位
1 | 蒸压加气混凝土砌块 | 青岛正祥新型建材有限公司 | 913702825797992526 | / | 2020-09-13 | ACB A3.5 B06 600×240×180B | / | 经抽样检验,立方体抗压强度、抗冻性项目不符合GB/T 11968-2006标准,判定为不合格。 | 立方体抗压强度；抗冻性（质量损失）；抗冻性（冻后抗压强度） | 2020-09-23 | 即墨区 | 青岛市产品质量监督检验研究院
2 | 蒸压加气混凝土砌块 | 青岛荣升达新型建材有限公司 | 91370282065071061R | / | 2020-08-05 | ACB A3.5 B06 600×240×100 B | / | 所检项目符合标准 | / | 2020-09-07 | 即墨区 | 青岛市产品质量监督检验研究院
3 | 蒸压加气混凝土砌块 | 青岛青新阳光墙材有限公司 | 91370211579779147L | / | 2020-09-08 | ACB A3.5 B06 600×240×100 B | / | 所检项目符合标准 | / | 2020-09-09 | 西海岸新区 | 青岛市产品质量监督检验研究院
4 | 蒸压加气混凝土砌块 | 青岛恒奥泰新建材有限公司 | 913702116752671764 | / | 2020-08-20 | ACB A3.5 B06 600×240×180 B | / | 所检项目符合标准 | / | 2020-09-11 | 西海岸新区 | 青岛市产品质量监督检验研究院
5 | 蒸压加气混凝土砌块 | 青岛东盛泰新型建材有限公司 | 94370281MA3CGRCW2M | / | 2020-09-21 | ACB A3.5 B06 600×240×200 B | / | 所检项目符合标准 | / | 2020-09-22 | 胶州市 | 青岛市产品质量监督检验研究院
6 | 蒸压加气混凝土砌块 | 青岛天利兴达新型建材有限公司 | 9137028334121312Q | / | 2020-08-20 | ACB A3.5 B06 600×240×150 B | / | 所检项目符合标准 | / | 2020-09-10 | 平度市 | 青岛市产品质量监督检验研究院
7 | 蒸压加气混凝土砌块 | 青岛中辉新型材料有限公司 | 91370283MA3PC48L4F | / | 2020-08-21 | ACB A3.5 B06 600×240×200 B | / | 所检项目符合标准 | / | 2020-09-21 | 平度市 | 青岛市产品质量监督检验研究院
8 | 蒸压加气混凝土砌块 | 青岛筑安环保建材有限公司 | 91370214MA3FFC9F02 | / | 2020-08-28 | ACB A3.5 B06 600× 240×180 B | / | 所检项目符合标准 | / | 2020-09-25 | 城阳区 | 青岛市产品质量监督检验研究院
9 | 蒸压加气混凝土砌块 | 青岛市捷能新型材料有限公司 | 913702835836936880 | / | 2020-09-02 | ACB A3.5 B06 600×240×100 B | / | 所检项目符合标准 | / | 2020-09-08 | 平度市 | 青岛市产品质量监督检验研究院
10 | 蒸压加气混凝土砌块 | 青岛立业建材有限公司 | 91370211557745253A | / | 2020-09-23 | ACB A3.5 B06 600×240×100 B | / | 所检项目符合标准 | / | 2020-09-24 | 西海岸新区 | 青岛市产品质量监督检验研究院