## 监督检验报告信息
2021年老人鞋产品质量市监督抽查结果
本次通过网络平台抽查了5家单位的5批次产品，监督抽查不合格产品检出率为20%。 依据GB/T 15107-2013《旅游鞋》、QB/T 4329-2012《布鞋》等标准，对帮底剥离强度（底墙与帮面剥离强度）、成鞋耐折性能、外底耐磨性能、游离或可部分水解的甲醛含量等4个项目进行了检验。 抽查发现有1家企业的1批次产品不符合相关标准要求，不合格项目为：外底耐磨性能 。我局已依法对不合格产品开始了后处理工作。 具体抽查结果见附件。
附件
2021年老人鞋产品质量市级监督抽查结果汇总表
序号 | 产品名称 | 受检单位名称 | 统一社会信用代码 | 标称生产者名称 | 生产日期或批号 | 规格型号 | 商标 | 抽查结果 | 不合格项目 | 抽样日期 | 行政区划 | 承检单位
1 | 健康鞋 | 青岛大脚丫商贸有限公司 | 91370203MA3R9UJ769 |  | / | 43（265）二型半 |  | 不合格 | 外底耐磨性能 | 2021-07-06 | 市北区 | 青岛市产品质量检验研究院
2 | 休闲鞋 | 青岛马啦啦商贸有限公司 | 91370203MA3RA0AR63 | 南极电商（上海）有限公司 | / | 38/240 一型半 | 南极人 | 所检项目符合标准 | / | 2021-07-06 | 市北区 | 青岛市产品质量检验研究院
3 | 布鞋 | 青岛王记布鞋商贸有限公司 | 91370203086497897Y | 北京锦仓年代商贸有限公司 | / | 42/260 二型半 | 生庆公 | 所检项目符合标准 | / | 2021-07-06 | 市北区 | 青岛市产品质量检验研究院
4 | 八超微步（老人鞋） | 青岛全星旺电子商务有限公司 | 91370282MA3M53H81U | 青岛双星名人中老年用品有限公司 | / | 检样：265/93 43 备样：260/92 42 | 八超微步 | 所检项目符合标准 | / | 2021-07-06 | 即墨区 | 青岛市产品质量检验研究院
5 | 百事祥运动鞋 | 青岛百事祥电子商务有限责任公司 | 91370203MA3N5CG3XX | 经销商：青岛百事祥体育用品有限责任公司 | / | 240 38 | 百事祥 | 所检项目符合标准 | / | 2021-07-06 | 市北区 | 青岛市产品质量检验研究院