## 监督检验报告信息
2021年水泥产品质量市监督抽查结果
本次抽查了38家单位的68批次产品。其中，生产领域12家企业22批次，流通领域26家经销单位46批次，所检项目全部符合标准。 依据GB 175-2007《通用硅酸盐水泥》、GB 6566-2010《建筑材料放射性核素限量》、GB 31893-2015《水泥中水溶性铬（VI）的限量及测定方法》等标准，对安定性、凝结时间、3d/28d抗折强度、3d/28d抗压强度、烧失量、三氧化硫、氧化镁、氯离子、水泥中水溶性铬（VI）、放射性等10个项目进行了检验。 具体抽查结果见附件。
附件
2021年水泥产品质量市级监督抽查结果汇总表
序号 | 抽样领域 | 产品名称 | 受检单位名称 | 统一社会信用代码 | 标称生产者名称 | 生产日期或批号 | 规格型号 | 商标 | 抽查结果 | 不合格项目 | 抽样日期 | 行政区划 | 承检单位
1 | 流通领域 | 复合硅酸盐水泥 | 即墨区欧凯泽建材经营部 | 92370282MA3Q9YFP8C | 青岛即墨中联水泥有限公司 | 2021-06-16/C029 | P.C 42.5 | CUCC | 所检项目符合标准 | / | 2021-06-18 | 即墨区 | 潍坊市产品质量检验所
2 | 流通领域 | 矿渣硅酸盐水泥 | 胶州市友焕建材经营部 | 92370281MA3ENTL89U | 淄博鲁晟建材有限公司 | / | P.S.A 32.5R | 志刚 | 所检项目符合标准 | / | 2021-06-23 | 胶州市 | 潍坊市产品质量检验所
3 | 流通领域 | 火山灰质硅酸盐水泥 | 平度市元大顺光建筑材料店 | 92370283MA3E7HPV7W | 山东平度利民水泥股份有限公司 | 2106213041 | P.P 32.5 | 利民 | 所检项目符合标准 | / | 2021-06-21 | 平度市 | 潍坊市产品质量检验所
4 | 流通领域 | 矿渣硅酸盐水泥 | 胶州市商记连建材经营部 | 92370281MA3MWKMYX4 | 莒县城阳水泥有限公司 | 2021-06-09/D50 | P.S.A 32.5 | 图形商标（浮来山） | 所检项目符合标准 | / | 2021-06-22 | 胶州市 | 潍坊市产品质量检验所
5 | 流通领域 | 复合硅酸盐水泥 | 青岛兰师傅工贸有限公司 | 91370281MA3Q8MKG6J | 青岛山水创新水泥有限公司 | 2021-06-10 | P.C 42.5 | 山水东岳 | 所检项目符合标准 | / | 2021-06-21 | 胶州市 | 潍坊市产品质量检验所
6 | 流通领域 | 矿渣硅酸盐水泥 | 黄岛区康利薛机械设备租赁部 | 92370211MA3M777T14 | 青岛清正新型建材有限公司 | / | P.S.A 32.5 | 清正 | 所检项目符合标准 | / | 2021-06-18 | 西海岸新区 | 潍坊市产品质量检验所
7 | 流通领域 | 复合硅酸盐水泥 | 黄岛区康利薛机械设备租赁部 | 92370211MA3M777T14 | 青岛清正新型建材有限公司 | / | P.C 42.5 | 清正 | 所检项目符合标准 | / | 2021-06-18 | 西海岸新区 | 潍坊市产品质量检验所
8 | 流通领域 | 矿渣硅酸盐水泥 | 黄岛区亿通源建材经营部 | 92370211MA3Q1340W98 | 日照市第三水泥厂 | 2021-05-29/2N91 | P.S.A 32.5 | 恒春 | 所检项目符合标准 | / | 2021-06-21 | 西海岸新区 | 潍坊市产品质量检验所
9 | 流通领域 | 矿渣硅酸盐水泥 | 黄岛区佰亿宏达建筑材料经营部 | 92370211MA3MQ4F51R | 淄川区鸿坤水泥厂 | / | P.S.A 32.5 | 鸿坤 | 所检项目符合标准 | / | 2021-06-21 | 西海岸新区 | 潍坊市产品质量检验所
10 | 流通领域 | 矿渣硅酸盐水泥 | 青岛喜乐居建材有限公司 | 91370211MA3R820E0X | 日照市第三水泥厂 | 2021-05-22/2N77 | P.S.A 32.5 | 恒春 | 所检项目符合标准 | / | 2021-06-21 | 西海岸新区 | 潍坊市产品质量检验所
11 | 流通领域 | 矿渣硅酸盐水泥 | 青岛喜乐居建材有限公司 | 91370211MA3R820E0X | 淄博黉阳水泥厂（有限公司） | / | P.S.A 32.5 | 黉阳 | 所检项目符合标准 | / | 2021-06-21 | 西海岸新区 | 潍坊市产品质量检验所
12 | 流通领域 | 普通硅酸盐水泥 | 黄岛区佰亿宏达建筑材料经营部 | 92370211MA3MQ4F51R | 莒县城阳水泥有限公司 | 210618/R17 | P.O 42.5 | 浮来山 | 所检项目符合标准 | / | 2021-06-21 | 西海岸新区 | 潍坊市产品质量检验所
13 | 流通领域 | 复合硅酸盐水泥 | 黄岛区广众源建材商店 | 92370211MA3QQGFB71 | 日照中联水泥有限公司 | / | P.C 42.5 | CUCC | 所检项目符合标准 | / | 2021-06-23 | 西海岸新区 | 潍坊市产品质量检验所
14 | 流通领域 | 矿渣硅酸盐水泥 | 黄岛区佰亿宏达建筑材料经营部 | 92370211MA3MQ4F51R | 日照市第三水泥厂 | 2021-05-30/2N92 | P.S.A 32.5 | 恒春 | 所检项目符合标准 | / | 2021-06-21 | 西海岸新区 | 潍坊市产品质量检验所
15 | 流通领域 | 矿渣硅酸盐水泥 | 黄岛区广众源建材商店 | 92370211MA3QQGFB71 | 日照市第三水泥厂 | 2021-06-03/2N100 | P.S.A 32.5 | 恒春 | 所检项目符合标准 | / | 2021-06-23 | 西海岸新区 | 潍坊市产品质量检验所
16 | 流通领域 | 矿渣硅酸盐水泥 | 黄岛区振海方建材经营部 | 92370211MA3QHMWD91 | 沂南铜像象水泥有限责任公司 | 2021-04-17 | P.S.A 32.5 | 铜象拍牌 | 所检项目符合标准 | / | 2021-06-24 | 西海岸新区 | 潍坊市产品质量检验所
17 | 流通领域 | 复合硅酸盐水泥 | 黄岛区硕天美建材店 | 92370211MA3TUERB28 | 日照中联水泥有限公司 | 2021-06-02 | P.C 42.5 | CUCC | 所检项目符合标准 | / | 2021-06-22 | 西海岸新区 | 潍坊市产品质量检验所
18 | 流通领域 | 矿渣硅酸盐水泥 | 青岛盛鸿建筑工程有限公司 | 91370222MA3ERQK86A | 高密市振原水泥有限公司 | 2021-05-20 | P.S.A 32.5 | 高原 | 所检项目符合标准 | / | 2021-06-23 | 城阳区 | 潍坊市产品质量检验所
19 | 流通领域 | 复合硅酸盐水泥 | 青岛盛鸿建筑工程有限公司 | 91370222MA3ERQK86A | 青岛山水创新水泥有限公司 | / | P.C 42.5 | 山水东岳 | 所检项目符合标准 | / | 2021-06-23 | 城阳区 | 潍坊市产品质量检验所
20 | 流通领域 | 复合硅酸盐水泥 | 平度市潘俊臻水泥瓷砖经营部 | 92370283MA3E3QMTXD | 淄博鲁中水泥有限公司 | 0608P4102 | P.C 42.5 | 图形商标重山 | 所检项目符合标准 | / | 2021-06-21 | 平度市 | 潍坊市产品质量检验所
21 | 流通领域 | 复合硅酸盐水泥 | 胶州市商记连建材经营部 | 92370281MA3MWKMYX4 | 青岛山水创新水泥有限公司 | / | P.C 42.5 | 山水东岳 | 所检项目符合标准 | / | 2021-06-22 | 胶州市 | 潍坊市产品质量检验所
22 | 流通领域 | 复合硅酸盐水泥 | 胶州市友焕建材经营部 | 92370281MA3ENTL89U | 青岛山水创新水泥有限公司 | / | P.C 42.5 | 山水东岳 | 所检项目符合标准 | / | 2021-06-23 | 胶州市 | 潍坊市产品质量检验所
23 | 流通领域 | 矿渣硅酸盐水泥 | 胶州市鸿耀建材经销处 | 92370281MA3D57N4XH | 淄博鲁晟建材有限公司 | / | P.S.A 32.5 | 志刚 | 所检项目符合标准 | / | 2021-06-23 | 胶州市 | 潍坊市产品质量检验所
24 | 流通领域 | 复合硅酸盐水泥 | 平度市明村镇爱萍建材商店 | 92370283MA3FB1KM60 | 淄博鲁中水泥有限公司 | 0610P4103 | P.C 42.5 | 图形商标重山 | 所检项目符合标准 | / | 2021-06-21 | 平度市 | 潍坊市产品质量检验所
25 | 流通领域 | 普通硅酸盐水泥 | 城阳区宏鲁高帆装饰材料经营部 | 92370214MA3NNNQU27 | 山东山水水泥集团有限公司青岛分公司 | 2021-05-20 | P.O 42.5 | 山水东岳 | 所检项目符合标准 | / | 2021-06-24 | 城阳区 | 潍坊市产品质量检验所
26 | 流通领域 | 矿渣硅酸盐水泥 | 胶州市得信建材经营部 | 92370281MA3EFGK910 | 淄博黉阳水泥厂（有限公司） | 2021-06-12/P200 | P.S.A 32.5 | 黉阳 | 所检项目符合标准 | / | 2021-06-21 | 胶州市 | 潍坊市产品质量检验所
27 | 流通领域 | 复合硅酸盐水泥 | 平度市培森水泥经营部 | 370283602261454 | 淄博鲁中水泥有限公司 | 0518P4-093 | P.C 42.5 | / | 所检项目符合标准 | / | 2021-06-22 | 平度市 | 潍坊市产品质量检验所
28 | 流通领域 | 火山灰质硅酸盐水泥 | 莱西市张仲伟建材经营部 | 92370285MA3R8GKD8R | 莱阳市第四水泥厂有限责任公司 | 20210523 | P.P 32.5R | 图形商标岚天岩 | 所检项目符合标准 | / | 2021-06-23 | 莱西市 | 潍坊市产品质量检验所
29 | 流通领域 | 火山灰质硅酸盐水泥 | 莱西市张仲伟建材经营部 | 92370285MA3R8GKD8R | 莱阳市第四水泥厂有限责任公司 | / | P.P 32.5 | 图形商标岚天岩 | 所检项目符合标准 | / | 2021-06-23 | 莱西市 | 潍坊市产品质量检验所
30 | 流通领域 | 火山灰质硅酸盐水泥 | 平度市诚信同跃建材店 | 92370283MA3EH9BQ58 | 山东平度利民水泥股份有限公司 | / | P.P 32.5 | 利民 | 所检项目符合标准 | / | 2021-06-22 | 平度市 | 潍坊市产品质量检验所
31 | 流通领域 | 火山灰质硅酸盐水泥 | 即墨市耐森瑞建材店 | 9237028MA3F44HG8N | 莱阳市第四水泥厂有限责任公司 | / | P.P 32.5 | 图形商标岚天岩 | 所检项目符合标准 | / | 2021-06-24 | 即墨区 | 潍坊市产品质量检验所
32 | 流通领域 | 矿渣硅酸盐水泥 | 黄岛区硕天美建材店 | 92370211MA3TUERB28 | 淄博黉阳水泥厂（有限公司） | / | P.S.A 32.5 | 黉阳 | 所检项目符合标准 | / | 2021-06-22 | 西海岸新区 | 潍坊市产品质量检验所
33 | 流通领域 | 复合硅酸盐水泥 | 黄岛区振海方建材经营部 | 92370211MA3QHMWD91 | 莒县城阳水泥有限公司 | 2021-06-19 | P.C 42.5 | 浮来山 | 所检项目符合标准 | / | 2021-06-24 | 西海岸新区 | 潍坊市产品质量检验所
34 | 流通领域 | 矿渣硅酸盐水泥 | 黄岛区广众源建材商店 | 92370211MA3QQGFB71 | 淄博黉阳水泥厂（有限公司） | / | P.S.A 32.5 | 黉阳 | 所检项目符合标准 | / | 2021-06-23 | 西海岸新区 | 潍坊市产品质量检验所
35 | 流通领域 | 复合硅酸盐水泥 | 青岛喜乐居建材有限公司 | 91370211MA3R820E0X | 日照中联水泥有限公司 | / | P.C 42.5 | CUCC | 所检项目符合标准 | / | 2021-06-21 | 西海岸新区 | 潍坊市产品质量检验所
36 | 流通领域 | 矿渣硅酸盐水泥 | 黄岛区硕天美建材店 | 92370211MA3TUERB28 | 日照市第三水泥厂 | 2021-06-03/2N100 | P.S.A 32.5 | 恒春 | 所检项目符合标准 | / | 2021-06-22 | 西海岸新区 | 潍坊市产品质量检验所
37 | 流通领域 | 火山灰质硅酸盐水泥 | 平度市培森水泥经营部 | 370283602261454 | 山东平度利民水泥股份有限公司 | 2106143039 | P.P 32.5 | 利民 | 所检项目符合标准 | / | 2021-06-22 | 平度市 | 潍坊市产品质量检验所
38 | 流通领域 | 火山灰质硅酸盐水泥 | 即墨市耐森瑞建材店 | 9237028MA3F44HG8N | 青岛山水恒泰水泥有限公司 | / | P.P 32.5R | 山水东岳 | 所检项目符合标准 | / | 2021-06-24 | 即墨区 | 潍坊市产品质量检验所
39 | 流通领域 | 矿渣硅酸盐水泥 | 平度市亿宁达建材经营部 | 92370283MA3ED2T49K | 淄博锦川水泥有限公司 | / | P.S.A 32.5R | 图形商标夏皇 | 所检项目符合标准 | / | 2021-06-21 | 平度市 | 潍坊市产品质量检验所
40 | 流通领域 | 矿渣硅酸盐水泥 | 平度市诚信同跃建材店 | 92370283MA3EH9BQ58 | 淄博锦川水泥有限公司 | / | P.S.A 32.5R | 图形商标夏皇 | 所检项目符合标准 | / | 2021-06-22 | 平度市 | 潍坊市产品质量检验所
41 | 流通领域 | 复合硅酸盐水泥 | 平度市明村镇慈浩建材门市部 | 370283600908205 | 淄博鲁中水泥有限公司 | 0616P4108 | P.C 42.5 | 图形商标重山 | 所检项目符合标准 | / | 2021-06-21 | 平度市 | 潍坊市产品质量检验所
42 | 流通领域 | 复合硅酸盐水泥 | 平度市李振明材料销售商店 | 92370283MA3U6J08X1 | 淄博市第二水泥厂 | 210601A037 | P.C 42.5 | 图形商标铝城 | 所检项目符合标准 | / | 2021-06-21 | 平度市 | 潍坊市产品质量检验所
43 | 流通领域 | 复合硅酸盐水泥 | 胶州市得信建材经营部 | 92370281MA3EFGK910 | 青岛山水创新水泥有限公司 | / | P.C 42.5 | 山水东岳 | 所检项目符合标准 | / | 2021-06-21 | 胶州市 | 潍坊市产品质量检验所
44 | 流通领域 | 复合硅酸盐水泥 | 青岛中鑫豪商贸有限公司 | 91370214350322640G | 山东山水水泥集团有限公司青岛分公司 | / | P.C 42.5 | 山水东岳 | 所检项目符合标准 | / | 2021-06-24 | 城阳区 | 潍坊市产品质量检验所
45 | 流通领域 | 普通硅酸盐水泥 | 胶州市得信建材经营部 | 92370281MA3EFGK910 | 青岛山水创新水泥有限公司 | 2021-06-20 | P.O 42.5 | 山水东岳 | 所检项目符合标准 | / | 2021-06-21 | 胶州市 | 潍坊市产品质量检验所
46 | 流通领域 | 火山灰质硅酸盐水泥 | 平度市元大顺光建筑材料店 | 92370283MA3E7HPV7W | 山东平度利民水泥股份有限公司 | 2106183040 | P.P 32.5 | 利民 | 所检项目符合标准 | / | 2021-06-22 | 平度市 | 潍坊市产品质量检验所
47 | 生产 | 普通硅酸盐水泥 | 青岛山水恒泰水泥有限公司 | 913702857636167439 | / | 2021-06-03/054C105 | P.O 42.5 | 山水东岳 | 合格 | / | 2021-06-03 | 莱西市 | 潍坊市产品质量检验所
48 | 生产领域 | 普通硅酸盐水泥 | 青岛鲁红大港水泥有限公司 | 91370203MA3CK6D950 | / | 2021-06-16/C214-094 | P.O 42.5 | 鲁红 | 所检项目符合标准 | / | 2021-06-16 | 市北区 | 潍坊市产品质量检验所
49 | 生产领域 | 普通硅酸盐水泥 | 青岛鲁红大港水泥有限公司 | 91370203MA3CK6D950 | / | 2021-06-15/C215-061 | P.O 52.5 | 鲁红 | 所检项目符合标准 | / | 2021-06-16 | 市北区 | 潍坊市产品质量检验所
50 | 生产领域 | 普通硅酸盐水泥 | 山东山水水泥集团有限公司青岛分公司 | 9137021477352616X6 | / | 2021-06-16/21U3-040 | P.O 52.5 | 山水东岳 | 所检项目符合标准 | / | 2021-06-17 | 城南区 | 潍坊市产品质量检验所
51 | 生产领域 | 复合硅酸盐水泥 | 山东山水水泥集团有限公司青岛分公司 | 9137021477352616X6 | / | 2021-06-15/21P1-070 | P.C 42.5 | 山水东岳 | 所检项目符合标准 | / | 2021-06-17 | 城南区 | 潍坊市产品质量检验所
52 | 生产领域 | 普通硅酸盐水泥 | 山东山水水泥集团有限公司青岛分公司 | 9137021477352616X6 | / | 2021-06-17/21U2-213 | P.O 42.5 | 山水东岳 | 所检项目符合标准 | / | 2021-06-17 | 城南区 | 潍坊市产品质量检验所
53 | 生产领域 | 普通硅酸盐水泥 | 青岛山铝水泥有限公司 | 913702142648511753 | / | 2021-06-14/NCQ-282 | P.O 42.5 | 山铝 | 所检项目符合标准 | / | 2021-06-17 | 城南区 | 潍坊市产品质量检验所
54 | 生产领域 | 复合硅酸盐水泥 | 青岛山水创新水泥有限公司 | 9137028167178263XF | / | 2021-06-12/21C4071 | P.C 42.5 | 山水东岳 | 所检项目符合标准 | / | 2021-06-18 | 胶州市 | 潍坊市产品质量检验所
55 | 生产领域 | 普通硅酸盐水泥 | 青岛山水创新水泥有限公司 | 9137028167178263XF | / | 2021-06-12/21S5047 | P.O 52.5 | 山水东岳 | 所检项目符合标准 | / | 2021-06-18 | 胶州市 | 潍坊市产品质量检验所
56 | 生产领域 | 普通硅酸盐水泥 | 青岛山水创新水泥有限公司 | 9137028167178263XF | / | 2021-06-13/21S6272 | P.O 42.5 | 山水东岳 | 所检项目符合标准 | / | 2021-06-18 | 胶州市 | 潍坊市产品质量检验所
57 | 生产领域 | 普通硅酸盐水泥 | 青岛即墨中联水泥有限公司 | 9137028268259325P | / | 2021-06-14/K024 | P.O 52.5 | CUCC | 所检项目符合标准 | / | 2021-06-17 | 即墨区 | 潍坊市产品质量检验所
58 | 生产领域 | 普通硅酸盐水泥 | 青岛山水建新水泥有限公司 | 91370283690312879B | / | 2021-06-16/21S04168 | P.O 42.5 | 山水东岳 | 所检项目符合标准 | / | 2021-06-16 | 平度市 | 潍坊市产品质量检验所
59 | 生产领域 | 复合硅酸盐水泥 | 青岛山水建新水泥有限公司 | 91370283690312879B | / | 2021-06-16/21C4060 | P.C 42.5 | 山水东岳 | 所检项目符合标准 | / | 2021-06-16 | 平度市 | 潍坊市产品质量检验所
60 | 生产领域 | 普通硅酸盐水泥 | 山东平度利民水泥股份有限公司 | 91370200706426409B | / | 2021-05-29/POT4015 | P.O 42.5 | 利民 | 所检项目符合标准 | / | 2021-06-16 | 平度市 | 潍坊市产品质量检验所
61 | 生产领域 | 火山灰质硅酸盐水泥 | 山东平度利民水泥股份有限公司 | 91370200706426409B | / | 2021-06-05/PPRE3005 | P.P 32.5R | 利民 | 所检项目符合标准 | / | 2021-06-16 | 平度市 | 潍坊市产品质量检验所
62 | 生产领域 | 复合硅酸盐水泥 | 青岛即墨中联水泥有限公司 | 9137028268259325P | / | 2021-06-16/C029 | P.C 42.5 | CUCC | 所检项目符合标准 | / | 2021-06-17 | 即墨区 | 潍坊市产品质量检验所
63 | 生产领域 | 普通硅酸盐水泥 | 青岛即墨中联水泥有限公司 | 9137028268259325P | / | 2021-06-17/H202 | P.O 42.5 | CUCC | 所检项目符合标准 | / | 2021-06-17 | 即墨区 | 潍坊市产品质量检验所
64 | 生产领域 | 普通硅酸盐水泥 | 青岛声望水泥有限公司 | 91370211776503679F | / | 2021-06-16/45-082 | P.O 42.5 | / | 所检项目符合标准 | / | 2021-06-16 | 西海岸新区 | 潍坊市产品质量检验所
65 | 生产领域 | 普通硅酸盐水泥 | 青岛清正新型建材有限公司 | 91370211667852631T | / | 2021-06-12/D46 | P.O 42.5 | 清正 | 所检项目符合标准 | / | 2021-06-16 | 西海岸新区 | 潍坊市产品质量检验所
66 | 生产领域 | 普通硅酸盐水泥 | 青岛大明新型建材有限公司 | 913702117667436926 | / | 2021-06-17/S038 | P.O 42.5 | 稳舟 | 所检项目符合标准 | / | 2021-06-17 | 西海岸新区 | 潍坊市产品质量检验所
67 | 生产领域 | 粉煤灰硅酸盐水泥 | 青岛大明新型建材有限公司 | 913702117667436926 | / | 2021-06-17/C020 | P.F 32.5 | 稳舟 | 所检项目符合标准 | / | 2021-06-17 | 西海岸新区 | 潍坊市产品质量检验所
68 | 生产领域 | 普通硅酸盐水泥 | 青州中联水泥有限公司黄岛分公司 | 91370211MA3DEPEAXA | / | 2021-06-02/SP4-225 | P.O 42.5 | CUCC | 所检项目符合标准 | / | 2021-06-17 | 西海岸新区 | 潍坊市产品质量检验所

## Sheet1
水泥 | 生产 | 普通硅酸盐水泥 | 青岛山水恒泰水泥有限公司 | 913702857636167439 | / | 2021-06-03/054C105 | P.O 42.5 | 山水东岳 | 合格 | / | 2021-06-03 | 莱西市 | 潍坊市产品质量检验所

## Sheet2
即墨区欧凯泽建材经营部
胶州市友焕建材经营部
平度市元大顺光建筑材料店
胶州市商记连建材经营部
青岛兰师傅工贸有限公司
青岛声望水泥有限公司
青岛清正新型建材有限公司
青岛大明新型建材有限公司
青州中联水泥有限公司黄岛分公司
黄岛区康利薛机械设备租赁部
黄岛区亿通源建材经营部
黄岛区佰亿宏达建筑材料经营部
青岛喜乐居建材有限公司
黄岛区广众源建材商店
黄岛区振海方建材经营部
黄岛区硕天美建材店
青岛盛鸿建筑工程有限公司
平度市潘俊臻水泥瓷砖经营部
胶州市鸿耀建材经销处
平度市明村镇爱萍建材商店
城阳区宏鲁高帆装饰材料经营部
胶州市得信建材经营部
平度市培森水泥经营部
莱西市张仲伟建材经营部
平度市诚信同跃建材店
即墨市耐森瑞建材店
平度市亿宁达建材经营部
平度市明村镇慈浩建材门市部
平度市李振明材料销售商店
青岛中鑫豪商贸有限公司

## Sheet3
青岛鲁红大港水泥有限公司
山东山水水泥集团有限公司青岛分公司
青岛山铝水泥有限公司
青岛山水创新水泥有限公司
青岛即墨中联水泥有限公司
青岛山水建新水泥有限公司
山东平度利民水泥股份有限公司