## 监督检验报告信息
2021年危险化学品包装物、容器质量市监督抽查结果
本次抽查了14家企业生产的17批次产品。所检项目全部符合标准。 依据GB 13042-2008《包装容器 铁质气雾罐》、GB/T 13252-2008《包装容器 钢提桶》、GB/T 15170-2007《包装容器 工业用薄钢板圆罐》等标准，对罐口外径、罐口内径、罐口接触高度、焊缝补涂完整性、气密性能、变形压力、爆破压力、气密性能、耐液压性、耐跌落性、耐堆码性、提梁提环强度、气密试验、液压试验、跌落试验、堆码试验、提梁提环强度试验等17个项目进行了检验。 具体抽查结果见附件。
附件
2021年危险化学品包装物、容器产品质量市级监督抽查结果汇总表
序号 | 抽样领域 | 产品名称 | 受检单位名称 | 统一社会信用代码 | 标称生产者名称 | 生产日期或批号 | 规格型号 | 商标 | 抽查结果 | 不合格项目 | 抽样日期 | 行政区划 | 承检单位
1 | 生产领域 | 钢提桶 | 青岛旺盛金属制品有限公司 | 91370211740395888L | / | 2021-09-20 | S III 2 20 | / | 所检项目符合标准 | / | 2021-09-23 | 西海岸新区 | 青岛市产品质量检验研究院
2 | 生产领域 | 钢提桶 | 速必雅精模包装（上海）有限公司青岛分公司 | 91370214MA3C78KN9B | / | 2021-09-11 | 20L，Ⅱ级 | / | 所检项目符合标准 | / | 2021-09-27 | 城阳区 | 青岛市产品质量检验研究院
3 | 生产领域 | 钢提桶 | 青岛三盾金属制品有限公司 | 913702220864961657 | / | 2021-06-16 | 20L Ⅱ级 | / | 所检项目符合标准 | / | 2021-09-27 | 城阳区 | 青岛市产品质量检验研究院
4 | 生产领域 | 钢提桶 | 青岛贵友制桶有限公司 | 913702145647234582 | / | 2021-09-25 | 20L Ⅱ级 | / | 所检项目符合标准 | / | 2021-09-27 | 城阳区 | 青岛市产品质量检验研究院
5 | 生产领域 | 气雾罐 | 青岛世安包装容器制品有限公司 | 913702147403711223 | / | 2021-09-27 | 25.4mm口径，铁罐 | / | 所检项目符合标准 | / | 2021-09-27 | 城阳区 | 青岛市产品质量检验研究院
6 | 生产领域 | 钢提桶 | 青岛华盛包装制品厂 | 913702827768214124 | / | 2021-09-26 | 20L Ⅱ级 | / | 所检项目符合标准 | / | 2021-09-28 | 即墨区 | 青岛市产品质量检验研究院
7 | 生产领域 | 钢提桶 | 青岛德信诚包装制品有限公司 | 91370282693794906B | / | 2021-09-26 | 20L Ⅱ级 | / | 所检项目符合标准 | / | 2021-09-28 | 即墨区 | 青岛市产品质量检验研究院
8 | 生产领域 | 钢提桶 | 青岛宏锋包装制桶厂 | 9137028278370760XT | / | 2021-09-06 | 20L Ⅱ级 | / | 所检项目符合标准 | / | 2021-09-29 | 即墨区 | 青岛市产品质量检验研究院
9 | 生产领域 | 钢提桶 | 青岛琴星包装有限公司 | 91370282575777777D | / | 2021-09-26 | T型 Ⅱ级 20L | / | 所检项目符合标准 | / | 2021-09-29 | 即墨区 | 青岛市产品质量检验研究院
10 | 生产领域 | 钢提桶 | 青岛琴星包装有限公司 | 91370282575777777D | / | 2021-09-24 | T型 Ⅱ级 18L | / | 所检项目符合标准 | / | 2021-09-29 | 即墨区 | 青岛市产品质量检验研究院
11 | 生产领域 | 钢提桶 | 青岛昌丰源桶业有限公司 | 913702826142729910 | / | 2021-09-07 | T型 Ⅱ级 20升 | / | 所检项目符合标准 | / | 2021-09-29 | 即墨区 | 青岛市产品质量检验研究院
12 | 生产领域 | 钢提桶 | 青岛浩铭洋包装有限公司 | 91370282MA3PPFHQ3R | / | 2021-09-20 | 20LⅡ级 | / | 所检项目符合标准 | / | 2021-09-29 | 即墨区 | 青岛市产品质量检验研究院
13 | 生产领域 | 钢提桶 | 青岛诚顺包装有限公司 | 9137028157207972XP | / | 2021-09-28 | Ⅱ级 I类 T型 20L | / | 所检项目符合标准 | / | 2021-09-30 | 胶州市 | 青岛市产品质量检验研究院
14 | 生产领域 | 钢提桶 | 青岛诚顺包装有限公司 | 91370281572017972XP | / | 2021-09-29 | Ⅱ级 3类 T型 18L | / | 所检项目符合标准 | / | 2021-09-30 | 胶州市 | 青岛市产品质量检验研究院
15 | 生产领域 | 铁质气雾罐 | 锋泾（中国）建材集团有限公司 | 91370281794004053F | / | 2021-09-30 | Φ25.4mm，750mL | / | 所检项目符合标准 | / | 2021-09-30 | 胶州市 | 青岛市产品质量检验研究院
16 | 生产领域 | 圆罐 | 青岛海宽华源包装有限公司 | 913702143341427708 | / | 2021-10-11 | 5L S型 5类 Ⅱ级 | / | 所检项目符合标准 | / | 2021-10-12 | 城阳区 | 青岛市产品质量检验研究院
17 | 生产领域 | 钢提桶 | 青岛海宽华源包装有限公司 | 913702143341427708 | / | 2021-10-11 | 20L T型 1类 Ⅱ级 | / | 所检项目符合标准 | / | 2021-10-12 | 城阳区 | 青岛市产品质量检验研究院