## 监督检验报告信息
2022年消防水带产品质量市监督抽查结果
本次抽查了10家单位的10批次产品。其中，生产领域2家企业2批次，流通领域8家经销单位8批次。 监督抽查不合格产品检出率为30.0%。 依据 GB 6246-2011 《消防水带》等标准，对试验压力下状况、爆破压力、单位长度质量、延伸率、膨胀率、扭转方向、可弯曲性、黏附性、耐低温性能、附着强度、耐磨性能等11个项目进行了检验。 抽查发现有3家企业的3批次产品不符合相关标准要求，不合格项目为：爆破压力、附着强度、耐磨性能。我局已依法对不合格产品开始了后处理工作。 具体抽查结果见附件。
附件
2022年消防水带产品质量市级监督抽查结果汇总表
序号 | 抽样领域 | 产品名称 | 受检单位名称 | 统一社会信用代码 | 标称生产者名称 | 生产日期或批号 | 规格型号 | 商标 | 抽查结果 | 不合格项目 | 抽样日期 | 承检单位
1 | 流通领域 | 消防水带 | 青岛源嘉硕商贸有限公司 | 91370211MA3C54F588 | 扬州佳源消防设备制造有限公司 | 2022-01 | 8-65-25 涤纶长丝/涤纶长丝-聚氨酯 | 佳源消防 | 不合格 | 爆破压力、附着强度、耐磨性能 | 2022-01-16 | 青岛市产品质量检验研究院
2 | 流通领域 | 消防水带 | 青岛市城阳区君祥安全科技营销中心 | 92370214MA3EBMWB92 | 新野县云龙消防器材有限公司 | 2020-08-04 | 8-65-20-涤纶长丝/涤纶长丝-聚氨酯 | / | 不合格 | 附着强度、耐磨性能 | 2022-01-11 | 青岛市产品质量检验研究院
3 | 流通领域 | 消防水带 | 胶州市亨杰五金机电经营部 | 92370281MA3L80144K | 南阳市三丰消防器材有限公司 | 2021-08-19 | 8-65-20-涤纶长丝/涤纶长丝-聚氨酯 | / | 不合格 | 附着强度、耐磨性能 | 2022-05-10 | 青岛市产品质量检验研究院
4 | 生产领域 | 消防水带 | 青岛东海消防装备有限公司 | 91370222614389225D | / | 2022-01 | 10-65-20-涤纶长丝/涤纶长丝-聚氨酯 | DONGCHUNG | 所检项目符合标准 | / | 2022-01-18 | 青岛市产品质量检验研究院
5 | 生产领域 | 消防水带 | 青岛楼山消防器材厂有限公司 | 913702131638224552 | / | 2022-01 | 8-50-25-涤纶长丝/涤纶长丝-聚氨酯 | 龙雹 | 所检项目符合标准 | / | 2022-01-13 | 青岛市产品质量检验研究院
6 | 流通领域 | 消防水带 | 青岛金耐维工贸有限公司 | 91370211065060645C | 泰州市华鹏消防救护装备有限公司 | 2020-12-05 | 8-65-25-涤纶长丝/涤纶长丝-聚氨酯 | / | 所检项目符合标准 | / | 2022-01-19 | 青岛市产品质量检验研究院
7 | 流通领域 | 消防水带 | 黄岛区龙通达消防器材经销处 | 92370211MA3Q5K3R81 | 泰州市三江消防器材有限公司 | 2021-07-30 | 8-65-25-涤纶长丝/涤纶长丝-聚氨酯 | / | 所检项目符合标准 | / | 2022-01-17 | 青岛市产品质量检验研究院
8 | 流通领域 | 消防水带 | 莱西市巨泉物资经销处 | 92370285MA3EH9HX0W | 泰州市龙威消防器材有限公司 | 2021-09-02 | 8-65-25-涤纶长丝/涤纶长丝-聚氨酯 | 龙润 | 所检项目符合标准 | / | 2022-01-11 | 青岛市产品质量检验研究院
9 | 流通领域 | 消防水带 | 莱西市正辰安防器材经营部 | 92370285MA3THXEHXQ | 山东龙成消防科技股份有限公司 | 2021-05 | 8-65-25涤纶长丝/涤纶长丝-聚氨酯 | 薪薪 | 所检项目符合标准 | / | 2022-01-11 | 青岛市产品质量检验研究院
10 | 流通领域 | 消防水带 | 青岛平安霖商贸有限公司 | 91370283MA3C5A9T2X | 扬州市太平洋消防器材有限公司 | 2022-01-09 | 8-65-25-涤纶长丝/涤纶长丝-聚氨酯 | 华泰 | 所检项目符合标准 | / | 2022-01-13 | 青岛市产品质量检验研究院