## 监督检验报告信息
2022年建筑用防水卷材产品质量市监督抽查结果
本次抽查了15家单位的19批次产品。其中，生产领域6家企业8批次，流通领域9家经销单位11批次。 监督抽查不合格产品检出率为5% 。 依据GB/T 18173.1-2012《高分子防水材料 第1部分:片材》、GB 18242-2008《弹性体改性沥青防水卷材》、GB 23441-2009《自粘聚合物改性沥青防水卷材》、GB 27789-2011《热塑性聚烯烃(TPO)防水卷材》等标准，对拉伸强度，拉断伸长率，撕裂强度，不透水性，低温弯折，加热伸缩量，热空气老化（拉伸强度保持率），热空气老化（拉断伸长率保持率），耐碱性（拉伸强度保持率），耐碱性（拉断伸长率保持率），拉伸性能（最大拉力），拉伸性能（最大拉力时伸长率），低温弯折性，梯形撕裂强度，可溶物含量，耐热性，低温柔性，拉力，延伸率，热老化（拉力保持率），热老化（延伸率保持率），热老化（低温柔性），热老化（尺寸变化率），热老化（质量损失），渗油性，接缝剥离强度，拉伸性能（拉力），拉伸性能（最大拉力时延伸率），热老化（最大拉力时延伸率），热老化（剥离强度 卷材与铝板），热老化（尺寸稳定性），拉伸性能（拉伸强度），拉伸性能（断裂伸长率），直角撕裂强度等34个项目进行了检验。 抽查发现有1家企业的1批次产品不符合相关标准要求，不合格项目为：耐热性、低温柔性、热老化（低温柔性）。我局已依法对不合格产品开始了后处理工作。 具体抽查结果见附件。
附件
2022年建筑用防水卷材产品质量市级监督抽查结果汇总表
序号 | 抽样领域 | 产品名称 | 受检单位名称 | 统一社会信用代码 | 标称生产者名称 | 生产日期或批号 | 规格型号 | 商标 | 抽查结果 | 不合格项目 | 抽样日期 | 承检单位
1 | 流通领域 | 弹性体改性沥青防水卷材 | 青岛福海裕源防水工程有限公司 | 91370282MA3D5FWT35 | 青岛于工建筑工程有限公司 | 2022-08-10/- | SBS Ⅰ PY S PE 4 7.5 | 于工修缮 | 不合格 | 耐热性；低温柔性；热老化（低温柔性） | 2022-10-09 | 青岛市产品质量检验研究院
2 | 流通领域 | 聚乙烯丙纶高分子防水卷材 | 青岛彤禹防水保温工程有限公司 | 91370282MA3M524X0D | 潍坊石花化工建材有限公司 | 2022-03-13/- | FS2 87m×1.15m×0.6mm | 石花防水 | 所检项目符合标准 | / | 2022-10-08 | 青岛市产品质量检验研究院
3 | 流通领域 | 聚乙烯丙(涤)纶防水卷材 | 李沧区科浩源防水材料经销处 | 92370213MA3E94U30F | 寿光市鲁信防水材料厂 | 2022-05-31/- | FS2 87m×1.15m×0.7mm | 鲁信 | 所检项目符合标准 | / | 2022-09-30 | 青岛市产品质量检验研究院
4 | 流通领域 | 聚乙烯丙(涤)纶复合防水卷材 | 青岛福海裕源防水工程有限公司 | 91370282MA3D5FWT35 | 寿光市慕鑫防水材料厂 | 2022-09-30/- | FS2 87m×1.15m×0.7mm | 隆腾 | 所检项目符合标准 | / | 2022-10-09 | 青岛市产品质量检验研究院
5 | 生产领域 | 三元乙丙（EPDM）防水卷材 | 青岛神盾防水科技有限公司 | 913702225836619691 | / | 2022-09-12/- | JL Ⅰ类 厚度1.0mm×宽度1.0m×长度24.15m 非外露 | SD | 所检项目符合标准 | / | 2022-09-27 | 青岛市产品质量检验研究院
6 | 流通领域 | 自粘聚合物改性沥青防水卷材 | 青岛坤亮防水工程有限公司 | 91370203MA3MTQP6XF | 潍坊京九防水工程集团有限公司 | 2022-04-27/- | PY Ⅰ PE 4.0 10 | 驼王 | 所检项目符合标准 | / | 2022-09-28 | 青岛市产品质量检验研究院
7 | 生产领域 | 热塑性聚烯烃TPO防水卷材 | 山东海立德防水防腐有限公司即墨第一分公司 | 91370282086461245C | / | 2022-07-08/- | TPO卷材 H 1.5mm/20m×2.00m | / | 所检项目符合标准 | / | 2022-08-23 | 青岛市产品质量检验研究院
8 | 生产领域 | 热塑性聚烯烃(TPO)防水卷材 | 青岛东方雨虹建筑材料有限公司 | 91370285MA3CB6QM5M | / | 2022-08-21/- | P 1.50mm/25m×2.00m | / | 所检项目符合标准 | / | 2022-08-24 | 青岛市产品质量检验研究院
9 | 生产领域 | TPO内增强防水卷材 | 青岛神盾防水科技有限公司 | 913702225836619691 | / | 2022-09-22/- | P类 厚度1.5mm×宽度2.0m×长度20m | SD | 所检项目符合标准 | / | 2022-09-27 | 青岛市产品质量检验研究院
10 | 流通领域 | 弹性体改性沥青防水卷材 | 即墨区兴锦兴建材店 | 92370282MA3QQU0D65 | 潍坊市丰达防水材料有限公司 | 2022-08-01/- | SBS Ⅱ PY PE PE 4 10 | / | 所检项目符合标准 | / | 2022-10-09 | 青岛市产品质量检验研究院
11 | 流通领域 | 弹性体改性沥青防水卷材 | 李沧区双德利防水材料经营部 | 92370213MA3E84FB5B | 山东省金帅防水材料有限公司 | 2022-09-24/- | SBS Ⅱ PY PE PE 3 10 | 金帅 | 所检项目符合标准 | / | 2022-10-12 | 青岛市产品质量检验研究院
12 | 生产领域 | 弹性体改性沥青防水卷材 | 山东锦绣防水科技有限公司 | 91370282737289718E | / | 2022-08-13/- | SBS Ⅱ PY PE PE 3 10 幅宽：1m | 中田 | 所检项目符合标准 | / | 2022-08-23 | 青岛市产品质量检验研究院
13 | 流通领域 | ACW-810弹性体SBS改性沥青防水卷材 | 青岛彤禹防水保温工程有限公司 | 91370282MA3M524X0D | 亚士防水科技(滁州)有限公司 | 2022-07-26/FJ22726001 | SBS Ⅰ PY PE PE 3 10 | 亚士防水 | 所检项目符合标准 | / | 2022-10-08 | 青岛市产品质量检验研究院
14 | 流通领域 | 弹性体改性沥青防水卷材 | 城阳区伟泽正泰防水材料经营部 | 92370214MA3DXK7G4T | 潍坊石花化工建材有限公司 | -/20220415022100 | SBS Ⅰ PY PE PE 4 10 | 石花防水 | 所检项目符合标准 | / | 2022-09-26 | 青岛市产品质量检验研究院
15 | 流通领域 | 弹性体改性沥青防水卷材 | 山东伟鑫防水科技有限公司 | 91370213MA3DEB4L81 | 北新防水（安徽）有限公司 | -/20220704323 | SBS Ⅰ PY PE PE 3 10 | 禹王 | 所检项目符合标准 | / | 2022-09-29 | 青岛市产品质量检验研究院
16 | 流通领域 | 弹性体(SBS)改性沥青防水卷材 | 青岛市李沧区宏泰源防水材料店 | 92370213MA3E91TCX7 | 宏源防水科技集团有限公司 | 2022-09-22/- | SBS-Ⅰ- PY- PE -PE- 3- 10 | 宏源 | 所检项目符合标准 | / | 2022-09-29 | 青岛市产品质量检验研究院
17 | 生产领域 | 弹性体改性沥青防水卷材 | 青岛大洋灯塔防水有限公司 | 91370214706465811B | / | 2022-08-31/2022083101 | SBS Ⅰ PY M绿 PE 3 10 | 灯塔 | 所检项目符合标准 | / | 2022-09-26 | 青岛市产品质量检验研究院
18 | 生产领域 | 弹性体改性沥青防水卷材 | 青岛大洋灯塔防水有限公司 | 91370214706465811B | / | 2022-07-31/2022073101 | SBS Ⅰ PY PE PE 3 10 | 灯塔 | 所检项目符合标准 | / | 2022-09-26 | 青岛市产品质量检验研究院
19 | 生产领域 | 弹性体改性沥青防水卷材 | 青岛即墨信达防水材料厂 | 91370282713777450J | / | 2022-05-25/- | SBS Ⅰ PY PE PE 3 10 幅宽：1m | 海龟 | 所检项目符合标准 | / | 2022-08-23 | 青岛市产品质量检验研究院