## 监督检验报告信息
2022年建筑用防水涂料产品质量市监督抽查结果
本次抽查了10家单位的11 批次产品。其中，生产领域4家企业4批次，流通领域6家经销单位7批次。所检项目全部符合标准。 依据GB/T 19250-2013《聚氨酯防水涂料》、GB/T 23445-2009《聚合物水泥防水涂料》、JC 1066-2008《建筑防水涂料中有害物质限量》、JC/T 864-2008《聚合物乳液建筑防水涂料》，等标准，对固体含量，拉伸强度，氨，处理后断裂延伸率（加热处理），苯、甲苯、乙苯和二甲苯总和，加热伸缩率，处理后的拉伸强度保持率（加热处理)，挥发性有机化合物（VOC），处理后断裂延伸率（碱处理），低温柔性（绕Φ10mm棒弯180°），断裂延伸率，不透水性（0.3MPa,30min），处理后的拉伸强度保持率（碱处理），处理后断裂延伸率（酸处理），游离甲醛，处理后的拉伸强度保持率（酸处理），粘结强度(无处理)，拉伸强度（浸水处理后保持率），断裂伸长率（加热处理），拉伸强度（无处理），拉伸强度（加热处理后保持率），断裂伸长率（浸水处理），粘结强度(潮湿基层)，粘结强度(浸水处理)，断裂伸长率（无处理），吸水率，甲苯+乙苯+二甲苯，粘结强度，苯，热处理（80℃,168h），低温弯折性，游离TDI，定伸时老化（加热老化），萘，苯酚，蒽，撕裂强度等37个项目进行了检验。 具体抽查结果见附件。
附件
2022年建筑用防水涂料产品质量市级监督抽查结果汇总表
序号 | 抽样领域 | 产品名称 | 受检单位名称 | 统一社会信用代码 | 标称生产者名称 | 生产日期或批号 | 规格型号 | 商标 | 抽查结果 | 不合格项目 | 抽样日期 | 承检单位
1 | 流通领域 | HD-010防水涂料(聚合物乳液建筑防水涂料) | 青岛彤禹防水保温工程有限公司 | 91370282MA3M524X0D | 山东彤禹防水科技有限公司 | 2022-06-04/- | Ⅱ型 | / | 所检项目符合标准 | / | 2022-10-08 | 青岛市产品质量检验研究院
2 | 生产领域 | 聚合物乳液建筑防水涂料 | 山东海立德防水防腐有限公司即墨第一分公司 | 91370282086461245C | / | 2022-08-18/- | 聚合物乳液建筑防水涂料 Ⅰ | / | 所检项目符合标准 | / | 2022-08-23 | 青岛市产品质量检验研究院
3 | 流通领域 | K11柔彩高效防水浆料 | 青岛万家豪贸易有限公司 | 91370203MA3CC9RL75 | 南京西卡德高建材有限公司 | 2021-12-09/72211209003024A7 | Ⅲ型 | 德高 | 所检项目符合标准 | / | 2022-10-12 | 青岛市产品质量检验研究院
4 | 流通领域 | JS复合防水涂料 | 青岛匠仁商贸有限公司 | 91370203MA3EU9BL5Q | 安徽牛元新材料有限公司 | -/2022090202201-01N4 | Ⅲ型 | 牛元 | 所检项目符合标准 | / | 2022-10-12 | 青岛市产品质量检验研究院
5 | 流通领域 | Y300全优弹性防水涂料(聚合物水泥防水涂料) | 青岛市李沧区时代班工建材店 | 92370213MA3E6DWC5P | 南通科顺建筑新材料有限公司 | 2022-01-30/NT51004 | Ⅱ型 | / | 所检项目符合标准 | / | 2022-09-29 | 青岛市产品质量检验研究院
6 | 流通领域 | JS聚合物水泥防水涂料 | 李沧区富华达防水施工工程队 | 92370213MA3MLU4W6N | 深圳市卓宝科技股份有限公司 | 2022-07-22/088087 | Ⅱ型 | 卓宝科技 | 所检项目符合标准 | / | 2022-09-28 | 青岛市产品质量检验研究院
7 | 生产领域 | 聚合物水泥防水涂料 | 青岛大洋灯塔防水有限公司 | 91370214706465811B | / | 2022-07-15/2022071501 | JS Ⅱ | 颐合 | 所检项目符合标准 | / | 2022-09-26 | 青岛市产品质量检验研究院
8 | 生产领域 | JSA-101聚合物水泥防水涂料 | 青岛东方雨虹建筑材料有限公司 | 91370285MA3CB6QM5M | / | 2022-06-29/- | JS 防水涂料 Ⅱ | / | 所检项目符合标准 | / | 2022-08-24 | 青岛市产品质量检验研究院
9 | 生产领域 | 聚合物水泥防水涂料 | 山东锦绣防水科技有限公司 | 91370282737289718E | / | 2022-08-09/- | JS Ⅱ | 中田 | 所检项目符合标准 | / | 2022-08-23 | 青岛市产品质量检验研究院
10 | 流通领域 | T-106柔韧性聚合物防水涂料 | 青岛彤禹防水保温工程有限公司 | 91370282MA3M524X0D | 山东彤禹防水科技有限公司 | 2022-02-10/- | Ⅱ型 | / | 所检项目符合标准 | / | 2022-10-08 | 青岛市产品质量检验研究院
11 | 流通领域 | 单组分聚氨酯防水涂料 | 青岛市李沧区宏泰源防水材料店 | 92370213MA3E91TCX7 | 宏源防水科技集团有限公司 | 2022-09-19/- | PU 防水涂料 S I N B | 倍固 | 所检项目符合标准 | / | 2022-09-29 | 青岛市产品质量检验研究院