## 监督检验报告信息
2022年运动场地合成材料面层用原材料产品质量市监督抽查结果
本次抽查了生产领域6家企业12批次产品，所检项目全部符合标准。 依据GB 36246—2018 《中小学合成材料面层运动场地》等标准，对3种邻苯二甲酸酯类化合物（DNOP、DINP、DIDP）总和，3种邻苯二甲酸酯类化合物（DNOP、DINP、DIDP）总和），可溶性铅，可溶性镉，可溶性汞，可溶性铬，挥发性有机化合物，短链氯化石蜡(C10-C13)，苯，甲苯、二甲苯和乙苯总和，游离甲醛，游离甲苯二异氰酸酯（TDI）和游离六亚甲基二异氰酸酯（HDI）总和，高聚物总量，18种多环芳烃总和，苯并[a]芘，草丝拉断力，单簇草丝拔出力等17个项目进行了检验。 具体抽查结果见附件。
附件
2022年运动场地合成材料面层用原材料产品质量市级监督抽查结果汇总表
序号 | 抽样领域 | 产品名称 | 受检单位名称 | 统一社会信用代码 | 标称生产者名称 | 生产日期或批号 | 规格型号 | 商标 | 抽查结果 | 不合格项目 | 抽样日期 | 承检单位
1 | 生产领域 | 运动场地合成材料面层用原材料(塑胶跑道胶水) | 青岛永康体育设施有限公司 | 9137028169716504XE | / | 2022-09-01/yk20220901-1 | 环保型 | 鑫永康 | 所检项目符合标准 | / | 2022-09-02 | 青岛市产品质量检验研究院
2 | 生产领域 | 运动场地合成材料面层用原材料(硅PU球场-面漆) | 青岛瑞森环保科技有限公司 | 9137028109206270XN | / | 2022-08-30/083001 | RS-D | 瑞森 | 所检项目符合标准 | / | 2022-09-01 | 青岛市产品质量检验研究院
3 | 生产领域 | 运动场地合成材料面层用原材料(运动底层胶粘剂) | 青岛瑞森环保科技有限公司 | 9137028109206270XN | / | 2022-08-09/080903 | D1718 | 瑞森 | 所检项目符合标准 | / | 2022-09-01 | 青岛市产品质量检验研究院
4 | 生产领域 | 运动场地合成材料面层用原材料(人造草坪) | 青岛昌洲人造草坪有限公司 | 91370281MA3D60N110 | / | —/2022090101 | CS504165750 | 昌洲 | 所检项目符合标准 | / | 2022-09-01 | 青岛市产品质量检验研究院
5 | 生产领域 | 运动场地合成材料面层用原材料(人造草) | 青岛青禾人造草坪股份有限公司 | 91370200690347780Y | / | 2022-03-11/— | 浅绿 | 青禾 | 所检项目符合标准 | / | 2022-09-02 | 青岛市产品质量检验研究院
6 | 生产领域 | 运动场地合成材料面层用原材料(人造草) | 青岛青禾人造草坪股份有限公司 | 91370200690347780Y | / | 2022-05-06/— | 深绿+浅绿 | 青禾 | 所检项目符合标准 | / | 2022-09-02 | 青岛市产品质量检验研究院
7 | 生产领域 | 运动场地合成材料面层用原材料(人造草) | 青岛国恩体育草坪有限公司 | 91370214MA3D5K8L9D | / | -/20220822 | GS50416590CL-160L+161L | 国恩 | 所检项目符合标准 | / | 2022-08-29 | 青岛市产品质量检验研究院
8 | 生产领域 | 运动场地合成材料面层用原材料(人造草) | 青岛国恩体育草坪有限公司 | 91370214MA3D5K8L9D | / | —/20220718 | GS50416580CL-161N | 国恩 | 所检项目符合标准 | / | 2022-08-29 | 青岛市产品质量检验研究院
9 | 生产领域 | 运动场地合成材料面层用原材料(人造草坪) | 青岛昌洲人造草坪有限公司 | 91370281MA3D60N110 | / | —/2022072001 | CS504165800 | 昌洲 | 所检项目符合标准 | / | 2022-09-01 | 青岛市产品质量检验研究院
10 | 生产领域 | 运动场地合成材料面层用原材料(EPDM塑胶颗粒) | 青岛和谐塑胶有限公司 | 913702816752750373 | / | 2022-08-20/— | 1-4(mm) 红色 | 和谐 | 所检项目符合标准 | / | 2022-09-02 | 青岛市产品质量检验研究院
11 | 生产领域 | 运动场地合成材料面层用原材料(塑胶颗粒) | 青岛永康体育设施有限公司 | 9137028169716504XE | / | 2022-08-20/yk20220820-k | 1-3(mm) | 鑫永康 | 所检项目符合标准 | / | 2022-09-02 | 青岛市产品质量检验研究院
12 | 生产领域 | 运动场地合成材料面层用原材料(EPDM塑胶颗粒) | 青岛和谐塑胶有限公司 | 913702816752750373 | / | 2022-08-10/— | 1-4(mm) 绿色 | 和谐 | 所检项目符合标准 | / | 2022-09-02 | 青岛市产品质量检验研究院