## 监督检验报告信息
2022年蒸压粉煤灰砖产品质量市监督抽查结果
本次抽查了生产领域13家企业23批次产品.所检项目全部符合标准。 依据JC/T 239-2014《蒸压粉煤灰砖》等标准，对吸水率，尺寸偏差，放射性核素限量，强度等级，外观质量，线性干燥收缩值，碳化系数，抗冻性等8个项目进行了检验。 具体抽查结果见附件。
附件
2022年蒸压粉煤灰砖产品质量市级监督抽查结果汇总表
序号 | 抽样领域 | 产品名称 | 受检单位名称 | 统一社会信用代码 | 标称生产者名称 | 生产日期或批号 | 规格型号 | 商标 | 抽查结果 | 不合格项目 | 抽样日期 | 承检单位
1 | 生产领域 | 蒸压粉煤灰砖 | 青岛围子新型建材有限公司 | 913702131638290750 | / | 2022-09-10/— | AFB 200×50×95 MU10 | / | 所检项目符合标准 | / | 2022-10-11 | 青岛市产品质量检验研究院
2 | 生产领域 | 蒸压粉煤灰砖 | 青岛围子新型建材有限公司 | 913702131638290750 | / | 2022-09-10/— | AFB 240×115×50 MU10 | / | 所检项目符合标准 | / | 2022-10-11 | 青岛市产品质量检验研究院
3 | 生产领域 | 蒸压粉煤灰砖 | 青岛市城阳区王林庄建材厂 | 92370214MA3F40BC6X | / | 2022-09-02/— | AFB 200×95×53 MU10 | / | 所检项目符合标准 | / | 2022-10-08 | 青岛市产品质量检验研究院
4 | 生产领域 | 蒸压粉煤灰砖 | 青岛鑫诺新型建材有限公司 | 91370212098438034A | / | 2022-10-07/— | 180×115×53 MU10 | / | 所检项目符合标准 | / | 2022-10-08 | 青岛市产品质量检验研究院
5 | 生产领域 | 蒸压粉煤灰砖 | 青岛鑫友新型建材有限公司 | 91370222599000663F | / | 2022-09-06/— | 200×95×53 MU10 | / | 所检项目符合标准 | / | 2022-10-08 | 青岛市产品质量检验研究院
6 | 生产领域 | 蒸压粉煤灰砖 | 青岛鑫友新型建材有限公司 | 91370222599000663F | / | 2022-09-06/— | 240×115×53 MU10 | / | 所检项目符合标准 | / | 2022-10-08 | 青岛市产品质量检验研究院
7 | 生产领域 | 蒸压粉煤灰砖 | 青岛鑫诺新型建材有限公司 | 91370212098438034A | / | 2022-10-07/— | 200×95×53 MU10 | / | 所检项目符合标准 | / | 2022-10-08 | 青岛市产品质量检验研究院
8 | 生产领域 | 蒸压粉煤灰砖 | 青岛誉康特建材有限公司 | 9137020308648659X3 | / | 2022-09-08/— | AFB 180×115×53 MU10 | / | 所检项目符合标准 | / | 2022-09-30 | 青岛市产品质量检验研究院
9 | 生产领域 | 蒸压粉煤灰砖 | 青岛誉康特建材有限公司 | 9137020308648659X3 | / | 2022-09-08/— | AFB 240×115×53 MU10 | / | 所检项目符合标准 | / | 2022-09-30 | 青岛市产品质量检验研究院
10 | 生产领域 | 蒸压粉煤灰砖 | 青岛市城阳区王林庄建材厂 | 92370214MA3F40BC6X | / | 2022-09-02/— | AFB 180×115×53 MU15 | / | 所检项目符合标准 | / | 2022-10-08 | 青岛市产品质量检验研究院
11 | 生产领域 | 蒸压粉煤灰砖 | 青岛青新阳光墙材有限公司 | 913702110967154561 | / | 2022-07-10/— | AFB 240mm×115mm×53mm MU10 | 青新阳光 | 所检项目符合标准 | / | 2022-08-23 | 青岛市产品质量检验研究院
12 | 生产领域 | 蒸压粉煤灰砖 | 青岛恒伟源环保建材有限公司 | 91370281069085962Y | / | 2022-08-01/— | AFB 240mm×115mm×53mm MU10 | / | 所检项目符合标准 | / | 2022-09-01 | 青岛市产品质量检验研究院
13 | 生产领域 | 蒸压粉煤灰砖 | 即墨市钱谷山新型建筑材料厂 | 92370282MA3L7GK431 | / | 2022-03-15/— | 240×115×53(mm) MU15 | / | 所检项目符合标准 | / | 2022-09-01 | 青岛市产品质量检验研究院
14 | 生产领域 | 蒸压粉煤灰砖 | 即墨市钱谷山新型建筑材料厂 | 92370282MA3L7GK431 | / | 2022-06-06/— | 200×95×53(mm) MU15 | / | 所检项目符合标准 | / | 2022-09-01 | 青岛市产品质量检验研究院
15 | 生产领域 | 蒸压粉煤灰砖 | 青岛建鑫源新型建材有限公司 | 9137028105729728XR | / | 2022-05-20/— | AFB 200mm×95mm×50mm MU10 | / | 所检项目符合标准 | / | 2022-09-02 | 青岛市产品质量检验研究院
16 | 生产领域 | 蒸压粉煤灰砖 | 青岛建鑫源新型建材有限公司 | 9137028105729728XR | / | 2022-05-18/— | AFB 180mm×115mm×50mm MU10 | / | 所检项目符合标准 | / | 2022-09-02 | 青岛市产品质量检验研究院
17 | 生产领域 | 蒸压粉煤灰砖 | 青岛恒伟源环保建材有限公司 | 91370281069085962Y | / | 2022-08-01/— | AFB 200mm×95mm×53mm MU10 | / | 所检项目符合标准 | / | 2022-09-01 | 青岛市产品质量检验研究院
18 | 生产领域 | 蒸压粉煤灰砖 | 青岛瑞迪新型建材有限公司 | 91370282397495821E | / | 2022-04-15/— | 240mm×115mm×53mm MU15 | / | 所检项目符合标准 | / | 2022-08-29 | 青岛市产品质量检验研究院
19 | 生产领域 | 蒸压粉煤灰砖 | 青岛青新建材有限公司 | 91370211579779147L | / | 2022-08-20/— | AFB 240mm×115mm×53mm MU10 | 图形商标 | 所检项目符合标准 | / | 2022-08-24 | 青岛市产品质量检验研究院
20 | 生产领域 | 蒸压粉煤灰砖 | 青岛熹通达建材有限公司 | 91370211MA3P4CLF67 | / | 2022-08-15/— | AFB 200mm×95mm×53mm MU10 | / | 所检项目符合标准 | / | 2022-08-25 | 青岛市产品质量检验研究院
21 | 生产领域 | 蒸压粉煤灰砖 | 青岛瑞迪新型建材有限公司 | 91370282397495821E | / | 2022-08-23/— | 200mm×95mm×53mm MU15 | / | 所检项目符合标准 | / | 2022-08-29 | 青岛市产品质量检验研究院
22 | 生产领域 | 蒸压粉煤灰砖 | 青岛通得润节能新型建材有限公司 | 91370282MA3N040C2M | / | 2022-08-23/— | 200×95×53(mm) MU10 | DTR | 所检项目符合标准 | / | 2022-08-24 | 青岛市产品质量检验研究院
23 | 生产领域 | 蒸压粉煤灰砖 | 青岛通得润节能新型建材有限公司 | 91370282MA3N040C2M | / | 2022-08-14/— | 180×115×53(mm) MU10 | DTR | 所检项目符合标准 | / | 2022-08-24 | 青岛市产品质量检验研究院