## 监督检验报告信息
2022年蒸压加气混凝土砌块产品质量市监督抽查结果
本次抽查了生产领域10家企业16批次产品。所检项目全部符合标准。 依据GB/T 11968-2020《蒸压加气混凝土砌块》、GB 6566-2010《建筑材料放射性核素限量》等标准，对抗压强度，干密度，干燥收缩，抗冻性，导热系数，放射性核素限量等6个项目进行了检验。 具体抽查结果见附件。
附件
2022年蒸压加气混凝土砌块产品质量市级监督抽查结果汇总表
序号 | 抽样领域 | 产品名称 | 受检单位名称 | 统一社会信用代码 | 标称生产者名称 | 生产日期或批号 | 规格型号 | 商标 | 抽查结果 | 不合格项目 | 抽样日期 | 承检单位
1 | 生产领域 | 蒸压加气混凝土砌块 | 青岛誉康特建材有限公司 | 9137020308648659X3 | / | 2022-09-08/— | AAC-B A3.5 B06 600×240×200(Ⅰ) | / | 所检项目符合标准 | / | 2022-09-30 | 青岛市产品质量检验研究院
2 | 生产领域 | 蒸压加气混凝土砌块 | 青岛誉康特建材有限公司 | 9137020308648659X3 | / | 2022-09-08/— | AAC-B A5.0 B06 600×240×240(Ⅰ) | / | 所检项目符合标准 | / | 2022-09-30 | 青岛市产品质量检验研究院
3 | 生产领域 | 蒸压加气混凝土砌块 | 青岛筑安环保建材有限公司 | 91370214MA3FFC9F02 | / | 2022-09-12/— | 600×240×180(Ⅱ) A3.5 B06 | / | 所检项目符合标准 | / | 2022-09-27 | 青岛市产品质量检验研究院
4 | 生产领域 | 蒸压加气混凝土砌块 | 青岛筑安环保建材有限公司 | 91370214MA3FFC9F02 | / | 2022-09-12/— | 600×240×200(Ⅱ) A3.5 B06 | / | 所检项目符合标准 | / | 2022-09-27 | 青岛市产品质量检验研究院
5 | 生产领域 | 蒸压砂加气混凝土砌块 | 青岛天利兴达新型建材有限公司 | 91370283334121312Q | / | 2022-07-20/— | AAC-B A3.5 B05 600×240×120 | / | 所检项目符合标准 | / | 2022-08-31 | 青岛市产品质量检验研究院
6 | 生产领域 | 蒸压加气混凝土砌块 | 青岛东盛泰新型建材有限公司 | 91370281MA3CGRCW2M | / | 2022-8-22/— | AAC-B A3.5 B06 600×240×100 (Ⅱ) | / | 所检项目符合标准 | / | 2022-09-01 | 青岛市产品质量检验研究院
7 | 生产领域 | 蒸压加气混凝土砌块 | 青岛东盛泰新型建材有限公司 | 91370281MA3CGRCW2M | / | 2022-08-22/— | AAC-B A3.5 B06 600×240×200 (Ⅱ) | / | 所检项目符合标准 | / | 2022-09-01 | 青岛市产品质量检验研究院
8 | 生产领域 | 蒸压加气混凝土砌块 | 青岛市捷能新型材料有限公司 | 913702835836936880 | / | 2022-05-28/— | AAC-B 600×240×100 A3.5 B06 | / | 所检项目符合标准 | / | 2022-09-01 | 青岛市产品质量检验研究院
9 | 生产领域 | 蒸压加气混凝土砌块 | 青岛市捷能新型材料有限公司 | 913702835836936880 | / | 2022-05-28/— | AAC-B 600×240×100 A3.5 B05 | / | 所检项目符合标准 | / | 2022-09-01 | 青岛市产品质量检验研究院
10 | 生产领域 | 蒸压加气混凝土砌块 | 青岛熹通达建材有限公司 | 91370211MA3P4CLF67 | / | 2022-08-15/— | AAC-B A3.5 B06 600×240×100（Ⅱ） | / | 所检项目符合标准 | / | 2022-08-25 | 青岛市产品质量检验研究院
11 | 生产领域 | 蒸压加气混凝土砌块 | 青岛嘉堃新型建材有限公司 | 91370282568569291J | / | 2022-06-16/— | 600×240×240 A3.5 B06 （Ⅱ） | / | 所检项目符合标准 | / | 2022-08-26 | 青岛市产品质量检验研究院
12 | 生产领域 | 蒸压加气混凝土砌块 | 青岛嘉堃新型建材有限公司 | 91370282568569291J | / | 2022-06-16/— | 600×240×120 A3.5 B06 （Ⅱ） | / | 所检项目符合标准 | / | 2022-08-26 | 青岛市产品质量检验研究院
13 | 生产领域 | 蒸压加气混凝土砌块 | 青岛晟建新型建材有限公司 | 9137028258367484XH | / | 2022-08-01/— | 600×180×240 A3.5 B06 （Ⅱ） | / | 所检项目符合标准 | / | 2022-08-24 | 青岛市产品质量检验研究院
14 | 生产领域 | 蒸压加气混凝土砌块 | 青岛晟建新型建材有限公司 | 9137028258367484XH | / | 2022-08-02/— | 600×100×240 A3.5 B06 （Ⅱ） | / | 所检项目符合标准 | / | 2022-08-24 | 青岛市产品质量检验研究院
15 | 生产领域 | 蒸压加气混凝土砌块 | 青岛青新阳光墙材有限公司 | 913702110967154561 | / | 2022-07-12/— | AAC-B A3.5 B06 600×240×100（Ⅱ） | 青新阳光 | 所检项目符合标准 | / | 2022-08-23 | 青岛市产品质量检验研究院
16 | 生产领域 | 蒸压加气混凝土砌块 | 青岛鸿福祥建材有限公司 | 91370211MA3PTBLY5N | / | 2022-08-08/— | AAC-B A3.5 B06 600×240×200（Ⅱ） | / | 所检项目符合标准 | / | 2022-08-23 | 青岛市产品质量检验研究院