## 监督检验报告信息
2023年砂轮产品质量市监督抽查结果
本次抽查生产领域6家企业8批次产品。所检项目全部符合标准。 依据GB/T 2485-2016《固结磨具 技术条件》、JB/T 3715-2016《固结磨具 修磨用钹形砂轮》、JB/T 4175-2016《固结磨具 纤维增强树脂切割砂轮》等标准，对安全要求，孔径，不平衡量，硬度，裂纹、黑心、夹杂和哑声，外径，厚度，形位公差等8个项目进行了检验。 具体抽查结果见附件。
附件
2023年砂轮产品质量市级监督抽查结果汇总表
序号 | 抽样领域 | 产品名称 | 受检单位名称 | 统一社会信用代码 | 标称生产者名称 | 生产日期或批号 | 规格型号 | 商标 | 抽查结果 | 不合格项目 | 抽样日期 | 行政区划 | 承检单位
1 | 生产领域 | 砂轮 | 青岛平度市飞象实业公司 | 91370283164068925K | / | 2023-06-20/- | 1- 250×25×32A /F36M5V-35m/s | / | 所检项目符合标准 | / | 2023-08-02 | 平度市 | 青岛市产品质量检验研究院
2 | 生产领域 | 砂轮 | 四砂泰利莱（青岛）研磨股份有限公司 | 91370200756941556F | / | 2023.04.20/23052901Q | 1-250×25×32WA/F60LV35m/s | 四砂泰益 | 所检项目符合标准 | / | 2023-08-01 | 西海岸新区 | 青岛市产品质量检验研究院
3 | 生产领域 | 砂轮 | 青岛海狮砂轮有限公司 | 91370211713748983G | / | 2022-02-11/- | 1-100×38×20-A/WA/F80K 7V-35m/s | / | 所检项目符合标准 | / | 2023-08-01 | 西海岸新区 | 青岛市产品质量检验研究院
4 | 生产领域 | 砂轮 | 四砂泰利莱（青岛）研磨股份有限公司 | 91370200756941556F | / | 2022.07.28/22061203Q | 1-250×25×32 WA/F80L-V35m/s | 四砂泰益 | 所检项目符合标准 | / | 2023-08-01 | 西海岸新区 | 青岛市产品质量检验研究院
5 | 生产领域 | 砂轮 | 青岛鲁泰砂轮联合公司 | 91370211163655319F | / | 2022.2.11/- | 1- 100×40×20-WA/F100L7V-35m/s | 海狮 | 所检项目符合标准 | / | 2023-08-01 | 西海岸新区 | 青岛市产品质量检验研究院
6 | 生产领域 | 钹形砂轮 | 青岛利成磨具有限公司 | 91370285787564749E | / | 2023.06.22/20230622 | 27-100×6×16 5BFA/F36P-80m/s | / | 所检项目符合标准 | / | 2023-08-07 | 莱西市 | 青岛市产品质量检验研究院
7 | 生产领域 | 钹型磨削砂轮 | 青岛泰富磨具有限公司 | 91370211614300665B | / | 2023-07-28/2307282 | 27-125×6×22-A/F36P5BF-80m/s | / | 所检项目符合标准 | / | 2023-08-01 | 西海岸新区 | 青岛市产品质量检验研究院
8 | 生产领域 | 钹型磨削砂轮 | 青岛泰富磨具有限公司 | 91370211614300665B | / | 2023.06.20/2306204 | 27-100×6×16-AWA/F36P5BF-80m/s | / | 所检项目符合标准 | / | 2023-08-01 | 西海岸新区 | 青岛市产品质量检验研究院