## 监督检验报告信息
2023年蒸压粉煤灰砖产品质量市监督抽查结果
本次抽查了生产领域10家企业10批次产品。 监督抽查不合格产品检出率为10% 。 依据JC/T 239-2014《蒸压粉煤灰砖》等标准，对吸水率，放射性核素限量，强度等级，线性干燥收缩值，碳化系数，抗冻性等6个项目进行了检验。 抽查发现有1家企业的1批次产品不符合相关标准要求，不合格项目为：吸水率、强度等级（抗压强度、抗折强度）。我局已依法对不合格产品开始了后处理工作。 具体抽查结果见附件。
附件
2023年蒸压粉煤灰砖产品质量市级监督抽查结果汇总表
序号 | 抽样领域 | 产品名称 | 受检单位名称 | 统一社会信用代码 | 标称生产者名称 | 生产日期或批号 | 规格型号 | 商标 | 抽查结果 | 不合格项目 | 抽样日期 | 行政区划 | 承检单位
1 | 生产领域 | 蒸压粉煤灰砖 | 青岛鑫友新型建材有限公司 | 91370222599000663F | 青岛鑫友新型建材有限公司 | 2023-07-20/- | 240mm×115mm×53mm MU10 | / | 不合格 | 吸水率、强度等级（抗压强度、抗折强度） | 2023-08-01 | 城阳区 | 青岛市产品质量检验研究院
2 | 生产领域 | 蒸压粉煤灰砖 | 青岛瑞迪新型建材有限公司 | 91370282397495821E | 青岛瑞迪新型建材有限公司 | 2023-04-01/- | AFB 240×115×53(mm) MU15 | / | 所检项目符合标准 | / | 2023-07-10 | 即墨区 | 青岛市产品质量检验研究院
3 | 生产领域 | 蒸压粉煤灰砖 | 青岛鑫诺新型建材有限公司 | 91370212098438034A | 青岛鑫诺新型建材有限公司 | 2023-06-15/- | AFB 240×115×53（mm） MU10 | / | 所检项目符合标准 | / | 2023-07-14 | 崂山区 | 青岛市产品质量检验研究院
4 | 生产领域 | 粉煤灰砖 | 青岛青新建材有限公司 | 91370211579779147L | 青岛青新建材有限公司 | 2023-07-24/- | 240mm×115mm×53mm MU10 | / | 所检项目符合标准 | / | 2023-07-28 | 西海岸新区 | 青岛市产品质量检验研究院
5 | 生产领域 | 蒸压粉煤灰砖 | 青岛建鑫源新型建材有限公司 | 9137028105729728XR | 青岛建鑫源新型建材有限公司 | 2023-03-16/- | 180×110×53(mm) MU10 | / | 所检项目符合标准 | / | 2023-07-26 | 胶州市 | 青岛市产品质量检验研究院
6 | 生产领域 | 蒸压粉煤灰砖 | 青岛恒伟源环保建材有限公司 | 91370281069085962Y | 青岛恒伟源环保建材有限公司 | 2023-06-25/- | AFB 200×95×53 MU10 | / | 所检项目符合标准 | / | 2023-07-07 | 胶州市 | 青岛市产品质量检验研究院
7 | 生产领域 | 蒸压粉煤灰砖 | 青岛市城阳区王林庄建材厂 | 92370214MA3F40BC6X | 青岛市城阳区王林庄建材厂 | 2023-04-20/- | AFB 200×95×53 MU10 | / | 所检项目符合标准 | / | 2023-07-06 | 城阳区 | 青岛市产品质量检验研究院
8 | 生产领域 | 蒸压粉煤灰砖 | 青岛青新阳光墙材有限公司 | 913702110967154561 | 青岛青新阳光墙材有限公司 | 2023-06-11/- | AFB 240×115×53 MU10 | / | 所检项目符合标准 | / | 2023-07-05 | 西海岸新区 | 青岛市产品质量检验研究院
9 | 生产领域 | 蒸压粉煤灰砖 | 城阳区三鑫城新型墙体材料厂 | 92370214MA3DYB9W90 | 城阳区三鑫城新型墙体材料厂 | 2023-06-20/- | AFB 240×115×53 MU10 | / | 所检项目符合标准 | / | 2023-07-06 | 城阳区 | 青岛市产品质量检验研究院
10 | 生产领域 | 蒸压粉煤灰砖 | 青岛通得润节能新型建材有限公司 | 91370282MA3N040C2M | 青岛通得润节能新型建材有限公司 | 2023-06-30/- | AFB 240×115×53（mm） MU10 | / | 所检项目符合标准 | / | 2023-07-10 | 即墨区 | 青岛市产品质量检验研究院