## 监督检验报告信息
2023年蒸压加气混凝土砌块产品质量市监督抽查结果
本次抽查了生产领域10家企业10批次产品。所检项目全部符合标准。 依据GB/T 11968-2020《蒸压加气混凝土砌块》、GB 6566-2010 《建筑材料放射性核素限量》等标准，对抗压强度， 干密度， 干燥收缩，抗冻性， 导热系数， 放射性核素限量等6个项目进行了检验。 具体抽查结果见附件。
附件
2023年蒸压加气混凝土砌块产品质量市级监督抽查结果汇总表
序号 | 抽样领域 | 产品名称 | 受检单位名称 | 统一社会信用代码 | 标称生产者名称 | 生产日期或批号 | 规格型号 | 商标 | 抽查结果 | 不合格项目 | 抽样日期 | 行政区划 | 承检单位
1 | 生产领域 | 蒸压加气混凝土砌块 | 青岛东盛泰新型建材有限公司 | 91370281MA3CGRCW2M | 青岛东盛泰新型建材有限公司 | 2023-06-03/- | AAC-B A3.5 B06 600×240×120（Ⅱ） | / | 所检项目符合标准 | / | 2023-07-07 | 胶州市 | 青岛市产品质量检验研究院
2 | 生产领域 | 蒸压加气混凝土砌块 | 青岛恒伟源环保建材有限公司 | 91370281069085962Y | 青岛恒伟源环保建材有限公司 | 2023-06-26/- | AAC-B A3.5 B06 600×240×100（Ⅱ） | / | 所检项目符合标准 | / | 2023-07-07 | 胶州市 | 青岛市产品质量检验研究院
3 | 生产领域 | 蒸压加气混凝土砌块 | 青岛筑安环保建材有限公司 | 91370214MA3FFC9F02 | 青岛筑安环保建材有限公司 | 2023-04-18/- | AAC-B A3.5 B06 600×240×200（Ⅱ） | / | 所检项目符合标准 | / | 2023-07-03 | 城阳区 | 青岛市产品质量检验研究院
4 | 生产领域 | 蒸压加气混凝土砌块 | 青岛青新阳光墙材有限公司 | 913702110967154561 | 青岛青新阳光墙材有限公司 | 2023-06-12/- | AAC-B A3.5 B06 600×240×100（Ⅱ） | / | 所检项目符合标准 | / | 2023-07-05 | 西海岸新区 | 青岛市产品质量检验研究院
5 | 生产领域 | 蒸压加气混凝土砌块 | 青岛鸿福祥建材有限公司 | 91370211MA3PTBLY5N | 青岛鸿福祥建材有限公司 | 2023-06-15/- | AAC-B A3.5 B06 600×240×100（Ⅱ） | / | 所检项目符合标准 | / | 2023-07-05 | 西海岸新区 | 青岛市产品质量检验研究院
6 | 生产领域 | 蒸压加气混凝土砌块 | 青岛盛佳泰新型材料有限公司 | 91370283MA7GN23W67 | 青岛盛佳泰新型材料有限公司 | 2023-06-08/- | A3.5 B06 600×240×180(Ⅰ) | / | 所检项目符合标准 | / | 2023-07-11 | 平度市 | 青岛市产品质量检验研究院
7 | 生产领域 | 蒸压加气混凝土砌块 | 青岛晟建新型建材有限公司 | 9137028258367484XH | 青岛晟建新型建材有限公司 | 2023-06-10/- | 600×120×240 A3.5 B06 （Ⅱ） | / | 所检项目符合标准 | / | 2023-07-13 | 即墨区 | 青岛市产品质量检验研究院
8 | 生产领域 | 蒸压加气混凝土砌块 | 青岛市捷能新型材料有限公司 | 913702835836936880 | 青岛市捷能新型材料有限公司 | 2023-04-17/- | A3.5 B06 600×240×200(Ⅰ) | / | 所检项目符合标准 | / | 2023-07-11 | 平度市 | 青岛市产品质量检验研究院
9 | 生产领域 | 加气混凝土砌块 | 青岛熹通达建材有限公司 | 91370211MA3P4CLF67 | 青岛熹通达建材有限公司 | 2023-06-20/- | AAC-B A3.5 B06 600×240×100（Ⅱ） | / | 所检项目符合标准 | / | 2023-07-25 | 西海岸新区 | 青岛市产品质量检验研究院
10 | 生产领域 | 加气混凝土砌块 | 青岛嘉堃新型建材有限公司 | 91370282568569291J | 青岛嘉堃新型建材有限公司 | 2023-06-25/- | AAC-B A3.5 B06 600×240×120（Ⅱ） | / | 所检项目符合标准 | / | 2023-07-27 | 即墨区 | 青岛市产品质量检验研究院