## 监督检验报告信息
2024年消防水带产品质量市监督抽查结果
本次抽查了10家单位的10批次产品。其中，生产领域2家企业2批次，流通领域8家经销单位8批次。 监督抽查不合格产品检出率为10%。 依据GB 6246-2011《 消防水带》等标准，对试验压力下状况，爆破压力，单位长度质量，延伸率，膨胀率，扭转方向，可弯曲性，黏附性，耐低温性能，附着强度，耐磨性能等11个项目进行了检验。 抽查发现有1家企业的1批次产品不符合相关标准要求，不合格项目为：附着强度、耐磨性能、爆破压力。我局已依法对不合格产品开始了后处理工作。 具体抽查结果见附件。
附件
2024年消防水带产品质量市级监督抽查结果汇总表
序号 | 抽样领域 | 产品名称 | 受检单位名称 | 统一社会信用代码 | 标称生产者名称 | 生产日期或批号 | 规格型号 | 商标 | 抽查结果 | 不合格项目 | 抽样日期 | 行政区划 | 承检单位
1 | 流通领域 | 有衬里消防水带 | 胶州市敏华五金经销处 | 92370281MA3E3UF5XE | 泰州万寿消防科技有限公司 | 2022-12/— | 8-50-25-涤纶长丝/涤纶长丝-聚氨酯 | / | 不合格 | 附着强度、耐磨性能、爆破压力 | 2024-01-18 | 胶州市 | 青岛市产品质量检验研究院
2 | 生产领域 | 有衬里消防水带 | 青岛楼山消防器材厂有限公司 | 913702131638224552 | / | 2024-01/— | 8-50-20-涤纶长丝/涤纶长丝-聚氨酯 | 龙雹 | 所检项目符合标准 | / | 2024-01-11 | 李沧区 | 青岛市产品质量检验研究院
3 | 生产领域 | 有衬里消防水带 | 青岛东海消防装备有限公司 | 91370222614389225D | / | 2024-01-11/— | 13-65-20-涤纶长丝/涤纶长丝-聚氨酯 | / | 所检项目符合标准 | / | 2024-01-11 | 城阳区 | 青岛市产品质量检验研究院
4 | 流通领域 | 有衬里消防水带 | 市北区德星远进阀门经销处 | 92370203MA3UXM9E1F | 山东龙成消防科技股份有限公司 | 2023-12-12/— | 8-65-25-涤纶长丝/涤纶长丝-聚氨酯 | 薪薪 | 所检项目符合标准 | / | 2024-01-08 | 市北区 | 青岛市产品质量检验研究院
5 | 流通领域 | 有衬里消防水带 | 青岛晓娜诚鑫消防器材有限公司 | 91370203MACL9NNKXA | 颖龙消防科技有限公司 | 2023-05/— | 8-65-25-涤纶长丝/涤纶长丝-合成橡胶 | 颖龙 | 所检项目符合标准 | / | 2024-01-08 | 市北区 | 青岛市产品质量检验研究院
6 | 流通领域 | 有衬里消防水带 | 城阳区隆安达消防器材销售处 | 92370214MA3MGEXC6M | 江苏神龙消防器材有限公司 | 2024-01/— | 8-65-25 涤纶长丝/涤纶长丝-合成橡胶 | 祥雨 | 所检项目符合标准 | / | 2024-01-08 | 城阳区 | 青岛市产品质量检验研究院
7 | 流通领域 | 有衬里消防水带 | 青岛雅尔卓商贸有限公司 | 91370282MA3N0HJD7A | 黄山市龙潭消防水带有限责任公司 | 2023-12/— | 8-65-20-涤纶长丝/涤纶长丝-合成橡胶A | 图形商标 | 所检项目符合标准 | / | 2024-01-11 | 即墨区 | 青岛市产品质量检验研究院
8 | 流通领域 | 有衬里消防水带 | 即墨区顺华源五金批发店 | 92370282MA3TK6PY1G | 青岛楼山消防器材厂有限公司 | 2023-09/— | 8-65-20-涤纶长丝/涤纶长丝-聚氨酯 | 龙雹 | 所检项目符合标准 | / | 2024-01-11 | 即墨区 | 青岛市产品质量检验研究院
9 | 流通领域 | 有衬里消防水带 | 市北区久安达消防器材经营部 | 92370203MA3N2X83X1 | 高邮市恒泰消防器材有限公司 | 2023-09-16/— | 8-65-25-涤纶长丝/涤纶长丝-合成橡胶 | / | 所检项目符合标准 | / | 2024-01-16 | 市北区 | 青岛市产品质量检验研究院
10 | 流通领域 | 有衬里消防水带 | 即墨市消防器材厂 | 913702823944007787 | 高邮腾达消防科技有限公司 | 2022-10-15/— | 13-65-20-涤纶长丝/涤纶长丝-聚氨酯 | 腾达 | 所检项目符合标准 | / | 2024-01-11 | 即墨区 | 青岛市产品质量检验研究院