## 监督检验报告信息
2024年建筑用钢化玻璃产品质量市监督抽查结果
本次抽查了生产领域20家企业20批次产品。 监督抽查不合格产品检出率为5%。 依据GB 15763.2-2005《建筑用安全玻璃第2部分：钢化玻璃》等标准，对碎片状态，抗冲击性，霰弹袋冲击性能，表面应力等4个项目进行了检验。 抽查发现有1家企业的1批次产品不符合相关标准要求，不合格项目为：碎片状态 。我局已依法对不合格产品开始了后处理工作。 具体抽查结果见附件。
附件
2024年建筑用钢化玻璃质量市级监督抽查结果汇总表
序号 | 抽样领域 | 产品名称 | 受检单位名称 | 统一社会信用代码 | 标称生产者名称 | 生产日期或批号 | 规格型号 | 商标 | 抽查结果 | 不合格项目 | 抽样日期 | 行政区划 | 承检单位
1 | 生产领域 | 钢化玻璃 | 青岛东豪玻璃有限公司 | 91370282MA3PPYKM18 | / | 2024-04-19/— | 4mm | / | 不合格 | 碎片状态 | 2024-04-19 | 即墨区 | 青岛市产品质量检验研究院
2 | 生产领域 | 钢化玻璃 | 青岛鑫好来玻璃有限公司 | 91370211MA3QK6BA31 | / | 2024-04-23/— | 6mm | / | 所检项目符合标准 | / | 2024-04-26 | 西海岸新区 | 青岛市产品质量检验研究院
3 | 生产领域 | 钢化玻璃 | 青岛鑫泰青玻璃有限公司 | 913702825912705970 | / | 2024-04-10/— | 6mm | / | 所检项目符合标准 | / | 2024-04-23 | 即墨区 | 青岛市产品质量检验研究院
4 | 生产领域 | 钢化玻璃 | 青岛金晶股份有限公司 | 913702001638718120 | / | 2024-03-17/— | 10mm | / | 所检项目符合标准 | / | 2024-04-16 | 西海岸新区 | 青岛市产品质量检验研究院
5 | 生产领域 | 钢化玻璃 | 青岛富友玻璃有限公司 | 91370281794035482L | / | 2024-04-10/— | 5mm白玻 | / | 所检项目符合标准 | / | 2024-04-22 | 胶州市 | 青岛市产品质量检验研究院
6 | 生产领域 | 钢化玻璃 | 青岛鑫天马玻璃有限公司 | 91370282682590190A | / | 2024-04-02/— | 6mm | / | 所检项目符合标准 | / | 2024-04-19 | 即墨区 | 青岛市产品质量检验研究院
7 | 生产领域 | 钢化玻璃 | 青岛信诺特种玻璃有限公司 | 913702110773882934 | / | 2024-04-06/— | 8mm | / | 所检项目符合标准 | / | 2024-04-17 | 西海岸新区 | 青岛市产品质量检验研究院
8 | 生产领域 | 建筑用钢化玻璃 | 青岛中江玻璃有限公司 | 91370282675275256U | / | 2024-03-27/— | 6mm | / | 所检项目符合标准 | / | 2024-04-08 | 即墨区 | 青岛市产品质量检验研究院
9 | 生产领域 | 建筑用钢化玻璃 | 青岛锦绣前程节能玻璃有限公司 | 91370285671764247E | / | 2024-04-09/— | 6mm | / | 所检项目符合标准 | / | 2024-04-09 | 莱西市 | 青岛市产品质量检验研究院
10 | 生产领域 | 钢化玻璃 | 青岛民兴玻璃科技有限公司 | 91370285057293983X | / | 2024-03-20/— | 5mm | / | 所检项目符合标准 | / | 2024-04-09 | 莱西市 | 青岛市产品质量检验研究院
11 | 生产领域 | 钢化玻璃 | 青岛晶典玻璃有限公司 | 91370211664508085L | / | 2024-04-01/— | 5mm | / | 所检项目符合标准 | / | 2024-04-16 | 西海岸新区 | 青岛市产品质量检验研究院
12 | 生产领域 | 钢化玻璃 | 青岛付广星玻璃有限公司 | 913702826678613517 | / | 2024-04-21/— | 5mm | / | 所检项目符合标准 | / | 2024-04-23 | 即墨区 | 青岛市产品质量检验研究院
13 | 生产领域 | 钢化玻璃 | 青岛东方兴顺玻璃有限公司 | 91370213794038130E | / | 2024-03-20/— | 5mm | / | 所检项目符合标准 | / | 2024-04-26 | 李沧区 | 青岛市产品质量检验研究院
14 | 生产领域 | 钢化玻璃 | 青岛鑫顺辉玻璃有限公司 | 91370212334144629T | / | 2024-04-10/— | 5mm钢化 | / | 所检项目符合标准 | / | 2024-04-22 | 李沧区 | 青岛市产品质量检验研究院
15 | 生产领域 | 钢化玻璃 | 青岛聚杰钢化玻璃有限公司 | 913702830572860386 | / | 2024-04-06/— | 5mm | / | 所检项目符合标准 | / | 2024-04-10 | 平度市 | 青岛市产品质量检验研究院
16 | 生产领域 | 钢化玻璃 | 青岛一诺玻璃有限公司 | 91370283690331711Y | / | 2024-04-09/— | 6mm | / | 所检项目符合标准 | / | 2024-04-10 | 平度市 | 青岛市产品质量检验研究院
17 | 生产领域 | 钢化玻璃 | 青岛东耀玻璃有限公司 | 91370285773535787H | / | 2024-04-15/— | 5mm | / | 所检项目符合标准 | / | 2024-04-23 | 莱西市 | 青岛市产品质量检验研究院
18 | 生产领域 | 钢化玻璃 | 青岛鑫百盛玻璃制品有限公司 | 91370282MA94937K2R | / | 2024-04-18/— | 5mm钢化 | / | 所检项目符合标准 | / | 2024-04-18 | 即墨区 | 青岛市产品质量检验研究院
19 | 生产领域 | 钢化玻璃 | 青岛欣晶玻璃科技有限公司 | 91370222557705702D | / | 2024-04-15/— | 6mm | / | 所检项目符合标准 | / | 2024-04-18 | 城阳区 | 青岛市产品质量检验研究院
20 | 生产领域 | 建筑用钢化玻璃 | 青岛恒瑞广泰玻璃有限公司 | 913702825990465732 | / | 2024-04-08/— | 6mm |  | 所检项目符合标准 | / | 2024-04-08 | 即墨区 | 青岛市产品质量检验研究院