## 监督检验报告信息
2024年溶剂型油漆产品质量市监督抽查结果
本次抽查了5家单位的6批次产品。其中，生产领域2家企业3批次，流通领域3家经销单位3批次。所检项目全部符合标准。 依据GB/T 25251-2010《醇酸树脂涂料》、HG/T 2454-2014《溶剂型聚氨酯涂料（双组分）》、HG/T 3668-2020《富锌底漆》等标准，对在容器中的状态，干燥时间，耐冲击性，适用期，不挥发物含量，不挥发物中金属锌含量，施工性能，涂膜外观，耐盐雾性，弯曲试验，耐酸性，耐碱性，遮盖力，硬度，结皮性，回粘性，耐水性，耐挥发油性等18个项目进行了检验。 具体抽查结果见附件。
附件
2024年溶剂型油漆产品质量市级监督抽查结果汇总表
序号 | 抽样领域 | 产品名称 | 受检单位名称 | 统一社会信用代码 | 标称生产者名称 | 生产日期或批号 | 规格型号 | 商标 | 抽查结果 | 不合格项目 | 抽样日期 | 行政区划 | 承检单位
1 | 生产领域 | 环氧富锌底漆 | 青岛百威制漆有限公司 | 913702117504376238 | / | 2024-03-14/20240314 | 30kg/桶 Ⅱ型2类 | 堡威 | 所检项目符合标准 | / | 2024-03-25 | 西海岸新区 | 青岛市产品质量检验研究院
2 | 生产领域 | 环氧高锌底漆 | 海洋化工研究院有限公司平度分公司 | 91370283321460390M | / | 2024-03-20/240320 | 38kg/桶 HJ100 | 图形商标 | 所检项目符合标准 | / | 2024-04-08 | 平度市 | 青岛市产品质量检验研究院
3 | 生产领域 | 脂肪族聚氨酯面漆 | 海洋化工研究院有限公司平度分公司 | 91370283321460390M | / | 2024-04-02/240402 | 20kg/桶 HJ500 | 图形商标 | 所检项目符合标准 | / | 2024-04-08 | 平度市 | 青岛市产品质量检验研究院
4 | 流通领域 | 奔腾牌298醇酸磁漆 | 青岛卓群长青商贸有限公司 | 91370203587830635F | 山东奔腾漆业股份有限公司 | 2023-09-29/23092819 | 3.0kg/桶 | 奔腾牌 | 所检项目符合标准 | / | 2024-04-17 | 市北区 | 青岛市产品质量检验研究院
5 | 流通领域 | 中黄外用醇酸调合漆 | 城阳区吉源发装饰材料店 | 92370214MA3DXPUE8K | 山东齐鲁漆业有限公司 | 2023-08-06/— | 2.0kg/桶 | 齐鲁 | 所检项目符合标准 | / | 2024-04-19 | 城阳区 | 青岛市产品质量检验研究院
6 | 流通领域 | 醇酸清漆 | 青岛巨石商贸有限公司 | 91370214MA3R8P3AXP | 山东乐化漆业股份有限公司 | 2024-03-15/— | 1.8kg/桶 | 乐化牌 | 所检项目符合标准 | / | 2024-04-19 | 城阳区 | 青岛市产品质量检验研究院