## 监督检验报告信息
2024年陶瓷砖胶粘剂产品质量市监督抽查结果
本次抽查了14家单位的14批次产品。其中，生产领域11家企业11批次，流通领域3家经销单位3批次。所检项目全部符合标准。 依据JC/T 547-2017《陶瓷砖胶粘剂》标准，对拉伸粘结强度，浸水后拉伸粘结强度，热老化后拉伸粘结强度，冻融循环后拉伸粘结强度，晾置时间≥20min拉伸粘结强度等5个项目进行了检验。 具体抽查结果见附件。
附件
2024年陶瓷砖胶粘剂产品质量市级监督抽查结果汇总表
序号 | 抽样领域 | 产品名称 | 受检单位名称 | 统一社会信用代码 | 标称生产者名称 | 生产日期或批号 | 规格型号 | 商标 | 抽查结果 | 不合格项目 | 抽样日期 | 行政区划 | 承检单位
1 | 流通领域 | 瓷砖胶霸大砖（Ⅱ型） | 李沧区百优惠众五金建材经销中心（个体工商户） | 92370213MADD8KT56E | 上海牛元工贸有限公司 | 2024-03-14/20240314012-201 | 20kg/袋 C1 | / | 所检项目符合标准 | / | 2024-04-08 | 李沧区 | 青岛市产品质量检验研究院
2 | 流通领域 | 德高TTBⅡ大砖瓷砖胶 | 李沧区盛世兰梅装饰材料批零中心 | 92370213MA3DY96B2T | 德高（广州）建材有限公司 | 2023-10-31/1231031035 | 20kg/袋 C1 | 德高 | 所检项目符合标准 | / | 2024-04-07 | 李沧区 | 青岛市产品质量检验研究院
3 | 流通领域 | 三棵树瓷砖胶加强型（Ⅱ）型 | 李沧区霓彩虹装饰材料店 | 92370213MA3MGMHAXT | 三棵树涂料股份有限公司 | 2023-10-18/20231018GL021 | 20kg/袋 C1 | / | 所检项目符合标准 | / | 2024-04-07 | 李沧区 | 青岛市产品质量检验研究院
4 | 生产领域 | 瓷砖石材粘结剂 | 青岛一二三装饰材料有限公司 | 91370212MA3C4T2E1P | / | 2024-03-31/— | 20kg/袋 C1 | 图形商标 | 所检项目符合标准 | / | 2024-04-02 | 崂山区 | 青岛市产品质量检验研究院
5 | 生产领域 | 馨安居 瓷砖胶 | 青岛温馨安居装饰材料有限公司 | 91370212579779403K | / | 2024-03-30/— | 20kg/袋 C1 | 馨安居 | 所检项目符合标准 | / | 2024-04-03 | 崂山区 | 青岛市产品质量检验研究院
6 | 生产领域 | 瓷砖胶粘剂 | 青岛鸿福居建筑科技有限公司 | 91370282MA3CJRL718 | / | 2024-03-03/— | 20kg/袋 C1 | 鸿福居 | 所检项目符合标准 | / | 2024-04-01 | 即墨区 | 青岛市产品质量检验研究院
7 | 生产领域 | 瓷砖胶 | 山东尚品居科技发展有限公司 | 91370282MA3MXH4042 | / | 2024-03-15/— | 20kg/袋 C1 | 尚品居 | 所检项目符合标准 | / | 2024-03-28 | 即墨区 | 青岛市产品质量检验研究院
8 | 生产领域 | 超强力瓷砖胶 | 一点红（青岛）建材科技有限公司 | 91370282X14307839J | / | 2023-11-25/— | 20kg/袋 C2型 | 一点红 | 所检项目符合标准 | / | 2024-03-26 | 即墨区 | 青岛市产品质量检验研究院
9 | 生产领域 | 瓷砖胶泥 | 山东环球一品居建筑科技有限公司 | 91370214053081158X | / | 2023-12-11/— | 20kg/袋 C1 | 琴岛一品居 | 所检项目符合标准 | / | 2024-03-21 | 城阳区 | 青岛市产品质量检验研究院
10 | 生产领域 | 玻化瓷砖胶 | 青岛润浩盛鑫建材有限公司 | 91370282MA3MR8ED7H | / | 2024-03-12/— | 20kg/袋 C1 | 浩琪 | 所检项目符合标准 | / | 2024-03-21 | 即墨区 | 青岛市产品质量检验研究院
11 | 生产领域 | 大砖瓷砖胶 | 青岛鲁晨美居建筑材料有限公司 | 91370214MA3CBDKY47 | / | 2024-03-11/— | 20kg/袋 C1型 | 鲁晨 | 所检项目符合标准 | / | 2024-03-20 | 即墨区 | 青岛市产品质量检验研究院
12 | 生产领域 | 玻化砖马赛克大理石胶粘剂 | 青岛市满城新装饰材料厂 | 91370203MA3C5TKA9K | / | 2024-01-26/— | 20kg/袋 G型 | 琴岛湛山 | 所检项目符合标准 | / | 2024-03-14 | 市北区 | 青岛市产品质量检验研究院
13 | 生产领域 | 瓷砖粘接剂 | 青岛润缘防水建材开发有限公司 | 91370211595267619C | / | 2024-01-12/— | C2型 | 润缘 | 所检项目符合标准 | / | 2024-03-13 | 西海岸新区 | 青岛市产品质量检验研究院
14 | 生产领域 | 强效瓷砖胶 | 青岛飞龙达装饰材料有限公司 | 913702120732516367 | / | 2024-01-19/— | 25kg/袋 C1型 | 双龙 | 所检项目符合标准 | / | 2024-03-07 | 崂山区 | 青岛市产品质量检验研究院