## 监督检验报告信息
2024年婴幼儿服装产品质量市监督抽查结果
本次抽查了20家单位的49批次产品。其中，生产领域11家企业20批次，流通领域9家经销单位29批次。 监督抽查不合格产品检出率为6.1%。 依据GB31701-2015《婴幼儿及儿童纺织产品安全技术规范》、FZ/T73025-2019《婴幼儿针织服饰》、GB/T 33271-2016《机织婴幼儿服装》、GB/T 39508-2020《针织婴幼儿及儿童服装》、 GB/T 29862-2013《纺织品 纤维含量的标识》等标准，对纤维含量，甲醛，pH值，可分解致癌芳香胺染料，耐水色牢度，耐汗渍（酸碱）色牢度，耐摩擦色牢度，耐唾液色牢度，重金属，邻苯二甲酸酯，绳带要求，附件锐利性，羽绒含绒量，绒子含量等14个项目进行了检验。 抽查发现有2家企业的3批次产品不符合相关标准要求，不合格项目为： pH值、纤维含量、附件抗拉强力、绳带要求。我局已依法对不合格产品开始了后处理工作。 具体抽查结果见附件。
附件
2024年婴幼儿服装产品质量市级监督抽查结果汇总表
序号 | 抽样领域 | 产品名称 | 受检单位名称 | 统一社会信用代码 | 标称生产者名称 | 生产日期或批号 | 规格型号 | 商标 | 抽查结果 | 不合格项目 | 抽样日期 | 行政区划 | 承检单位
1 | 流通领域 | 简约棉绸防蚊裤 | 青岛孩子王儿童用品有限公司李沧万达店 | 913702133341959953 | 上海玉凤服饰有限公司 | —/— | 120 | 图形商标 | 不合格 | pH值 | 2024-04-17 | 李沧区 | 青岛市产品质量检验研究院
2 | 流通领域 | 连衣裙 | 青岛孩子王儿童用品有限公司李沧万达店 | 913702133341959953 | 上海蛙品儿童用品有限公司 | —/— | 100/52 | / | 不合格 | 附件抗拉强力 | 2024-04-17 | 李沧区 | 青岛市产品质量检验研究院
3 | 流通领域 | 针织一体卫裤 | 城阳区墨城皇家贝贝孕婴用品店 | 92370214MA3ENNLE1B | 安阳高新区婴乐谷制衣厂 | —/— | 100/60 | 初元素 | 不合格 | 1.纤维含量 2. 附件抗拉强力 3.绳带要求 | 2024-04-29 | 城阳区 | 青岛市产品质量检验研究院
4 | 生产领域 | 单裤 | 青岛海棠童装有限公司 | 913702826971657447 | / | 2023-12-20/— | 73/48 | / | 所检项目符合标准 | / | 2024-03-21 | 即墨区 | 青岛市产品质量检验研究院
5 | 生产领域 | 男童莱卡无领套 | 青岛海棠童装有限公司 | 913702826971657447 | / | 2023-12-26/— | 上衣：100/56,下衣：100/53 | / | 所检项目符合标准 | / | 2024-03-21 | 即墨区 | 青岛市产品质量检验研究院
6 | 生产领域 | 婴童裤子 | 青岛好品电子商务有限公司 | 9137028206105079XU | / | 2024-2-1/— | 90/50 | / | 所检项目符合标准 | / | 2024-04-08 | 即墨区 | 青岛市产品质量检验研究院
7 | 生产领域 | 婴童裤子 | 青岛好品电子商务有限公司 | 9137028206105079XU | / | 2024-3-6/— | 90/50 | / | 所检项目符合标准 | / | 2024-04-08 | 即墨区 | 青岛市产品质量检验研究院
8 | 生产领域 | 汗布提花拼接中袖偏襟睡袍 | 青岛好一佳服饰有限公司 | 9137028257206371X2 | / | 2024-3-20/— | 80/56 | / | 所检项目符合标准 | / | 2024-03-27 | 即墨区 | 青岛市产品质量检验研究院
9 | 生产领域 | 寻春-T恤（B23） | 青岛吉美誉服饰有限公司 | 91370282561180398N | / | —/— | 100/55 | / | 所检项目符合标准 | / | 2024-03-26 | 即墨区 | 青岛市产品质量检验研究院
10 | 生产领域 | 兜风ing-外裤 | 青岛吉美誉服饰有限公司 | 91370282561180398N | / | 2024-1-20/— | 90/47 | / | 所检项目符合标准 | / | 2024-03-26 | 即墨区 | 青岛市产品质量检验研究院
11 | 生产领域 | 抗菌针织隔尿垫 | 青岛即棉纺织有限公司 | 91370282MA3F6HLX9Q | / | 2024-3-10/— | 80×60cm | / | 所检项目符合标准 | / | 2024-04-12 | 即墨区 | 青岛市产品质量检验研究院
12 | 生产领域 | 竹棉纱布盖毯-四层 | 青岛即棉纺织有限公司 | 91370282MA3F6HLX9Q | / | 2024-3-17/— | 150cm×120cm | / | 所检项目符合标准 | / | 2024-04-12 | 即墨区 | 青岛市产品质量检验研究院
13 | 生产领域 | 冰丝棉背心 | 青岛福瑞麟工贸有限公司 | 9137020274396656XK | / | 2024-2-28/— | 100/52 | / | 所检项目符合标准 | / | 2024-04-10 | 市南区 | 青岛市产品质量检验研究院
14 | 生产领域 | 双面布单条裤 | 青岛福瑞麟工贸有限公司 | 9137020274396656XK | / | 2024-3-1/— | 73/47 | / | 所检项目符合标准 | / | 2024-04-10 | 市南区 | 青岛市产品质量检验研究院
15 | 生产领域 | 牛奶丝毯 | 青岛鲁采纺织品有限公司 | 91370281MA3UCKQPXL | / | 2024-2-16/— | 70×120cm | / | 所检项目符合标准 | / | 2024-04-15 | 胶州市 | 青岛市产品质量检验研究院
16 | 生产领域 | 莫代尔长裤 | 青岛棉果果婴幼儿用品有限公司 | 91370202057283152B | / | 2023-3-20/— | 90/50 | / | 所检项目符合标准 | / | 2024-03-15 | 市南区 | 青岛市产品质量检验研究院
17 | 生产领域 | 圆领套头卫衣 | 青岛棉果果婴幼儿用品有限公司 | 91370202057283152B | / | 2023-12-10/— | 100/52 | / | 所检项目符合标准 | / | 2024-03-15 | 市南区 | 青岛市产品质量检验研究院
18 | 生产领域 | 全开哈衣 | 青岛欧诺佳制衣有限公司 | 91370282760272412B | / | 2023-12-27/— | 80/48 | / | 所检项目符合标准 | / | 2024-03-21 | 即墨区 | 青岛市产品质量检验研究院
19 | 生产领域 | 立领棉衣 | 青岛欧诺佳制衣有限公司 | 91370282760272412B | / | 2023-12-23/— | 80/48 | / | 所检项目符合标准 | / | 2024-03-21 | 即墨区 | 青岛市产品质量检验研究院
20 | 生产领域 | 纯棉炫彩长袖肩开套装 | 青岛亲贝婴儿用品有限公司 | 91370202686777200U | / | 2023-11-29/— | 110/56 | / | 所检项目符合标准 | / | 2024-04-08 | 市南区 | 青岛市产品质量检验研究院
21 | 生产领域 | 纯棉炫彩跨栏背心 | 青岛亲贝婴儿用品有限公司 | 91370202686777200U | / | 2023-12-21/— | 90/56 | / | 所检项目符合标准 | / | 2024-04-08 | 市南区 | 青岛市产品质量检验研究院
22 | 生产领域 | 内裤 | 青岛三美婴母婴用品有限公司 | 91370212395942296T | / | —/— | 100/60cm | / | 所检项目符合标准 | / | 2024-03-26 | 市北区 | 青岛市产品质量检验研究院
23 | 生产领域 | 训练裤 | 青岛三美婴母婴用品有限公司 | 91370212395942296T | / | 2023-11-29/— | 52/41（M） | / | 所检项目符合标准 | / | 2024-03-26 | 市北区 | 青岛市产品质量检验研究院
24 | 流通领域 | 长袖连衣裙 | 青岛丽达购物中心有限公司 | 913702006825570597 | 上海好孩子儿童服饰有限公司 | —/— | 100/52 | / | 所检项目符合标准 | / | 2024-04-16 | 崂山区 | 青岛市产品质量检验研究院
25 | 流通领域 | 睡袋 | 李沧区乐源谷子源孕婴童用品店 | 92370213MA3TMXNF8Q | 青岛易旅家居科技有限公司 | —/— | 73/48 | / | 所检项目符合标准 | / | 2024-04-28 | 李沧区 | 青岛市产品质量检验研究院
26 | 流通领域 | 儿童透气好湿速干防蚊裤 | 李沧区乐源谷子源孕婴童用品店 | 92370213MA3TMXNF8Q | 青岛天使驿站纺织服饰有限公司 | —/— | 100/50 | 杜依可 | 所检项目符合标准 | / | 2024-04-28 | 李沧区 | 青岛市产品质量检验研究院
27 | 流通领域 | 对襟连体衣（小苹果BB短襟蛤） | 李沧区乐源谷子源孕婴童用品店 | 92370213MA3TMXNF8Q | 广州市爱递婴童用品有限公司 | —/— | 80/48（适合12-18月） | / | 所检项目符合标准 | / | 2024-04-28 | 李沧区 | 青岛市产品质量检验研究院
28 | 流通领域 | 针织短袖T恤 | 李沧区乐源谷子源孕婴童用品店 | 92370213MA3TMXNF8Q | 深圳市远景时尚科技有限公司 | —/— | 100/56 | / | 所检项目符合标准 | / | 2024-04-28 | 李沧区 | 青岛市产品质量检验研究院
29 | 流通领域 | 防晒衣 | 李沧区乐源谷子源孕婴童用品店 | 92370213MA3TMXNF8Q | 广州市爱递婴童用品有限公司 | —/— | 100/56（适合2-3岁） | / | 所检项目符合标准 | / | 2024-04-28 | 李沧区 | 青岛市产品质量检验研究院
30 | 流通领域 | 婴儿连身裤 | 北京爱慕服饰销售有限公司青岛市南第五分公司 | 91370202MACU3NTU54 | 爱慕股份有限公司 | —/— | 80/48 | / | 所检项目符合标准 | / | 2024-04-25 | 市南区 | 青岛市产品质量检验研究院
31 | 流通领域 | 婴儿针织上衣 | 北京爱慕服饰销售有限公司青岛市南第五分公司 | 91370202MACU3NTU54 | 爱慕股份有限公司 | —/— | 100/52 | / | 所检项目符合标准 | / | 2024-04-25 | 市南区 | 青岛市产品质量检验研究院
32 | 流通领域 | 棉芙尔抗菌单层分腿睡袋 | 城阳区墨城皇家贝贝孕婴用品店 | 92370214MA3ENNLE1B | 青岛惠康美达母婴用品有限公司 | —/— | 90/52 | 康康 | 所检项目符合标准 | / | 2024-04-29 | 城阳区 | 青岛市产品质量检验研究院
33 | 流通领域 | 半袖T恤 | 城阳区墨城皇家贝贝孕婴用品店 | 92370214MA3ENNLE1B | 青岛米卡咪可服饰有限公司 | —/— | 100/60 | 米卡咪可 | 所检项目符合标准 | / | 2024-04-29 | 城阳区 | 青岛市产品质量检验研究院
34 | 流通领域 | 梦境小象蝴蝶衣 | 城阳区墨城皇家贝贝孕婴用品店 | 92370214MA3ENNLE1B | 上海朵伴教育科技有限公司 | —/— | 66/44 | 花草记 | 所检项目符合标准 | / | 2024-04-29 | 城阳区 | 青岛市产品质量检验研究院
35 | 流通领域 | 婴幼儿上衣裤子套装 | 利童（上海）商贸服务有限公司青岛第一分公司 | 91370200321450723F | 利童（上海）商贸服务有限公司 | —/— | 上衣：80/48 下装：80/47 | / | 所检项目符合标准 | / | 2024-04-25 | 市南区 | 青岛市产品质量检验研究院
36 | 流通领域 | 婴幼儿连体衣 | 利童（上海）商贸服务有限公司青岛第一分公司 | 91370200321450723F | 利童（上海）商贸服务有限公司 | —/— | 73/44 | PetitBateau | 所检项目符合标准 | / | 2024-04-25 | 市南区 | 青岛市产品质量检验研究院
37 | 流通领域 | 婴幼儿裤子 | 麦凯乐（青岛）百货总店有限公司 | 91370200783742675R | 宇旭时装（上海）有限公司 | —/— | 90/47 | / | 所检项目符合标准 | / | 2024-04-23 | 市南区 | 青岛市产品质量检验研究院
38 | 流通领域 | 婴幼儿上衣 | 麦凯乐（青岛）百货总店有限公司 | 91370200783742675R | 宇旭时装（上海）有限公司 | —/— | 90/48 | / | 所检项目符合标准 | / | 2024-04-23 | 市南区 | 青岛市产品质量检验研究院
39 | 流通领域 | 爬服 | 青岛孩子王儿童用品有限公司李沧万达店 | 913702133341959953 | 河南浩欣服饰有限公司 | —/— | 90/48 | / | 所检项目符合标准 | / | 2024-04-17 | 李沧区 | 青岛市产品质量检验研究院
40 | 流通领域 | 针织长裤 | 青岛孩子王儿童用品有限公司李沧万达店 | 913702133341959953 | 上海蛙品儿童用品有限公司 | —/— | 90/47 | / | 所检项目符合标准 | / | 2024-04-17 | 李沧区 | 青岛市产品质量检验研究院
41 | 流通领域 | 牛仔长裤 | 青岛孩子王儿童用品有限公司李沧万达店 | 913702133341959953 | 乐友国际商业集团有限公司 | —/— | 100/50 | / | 所检项目符合标准 | / | 2024-04-17 | 李沧区 | 青岛市产品质量检验研究院
42 | 流通领域 | 短袖两用哈衣 | 青岛孩子王儿童用品有限公司李沧万达店 | 913702133341959953 | 上海玉凤服饰有限公司 | —/— | 90/52（24MTH） | 图形商标 | 所检项目符合标准 | / | 2024-04-17 | 李沧区 | 青岛市产品质量检验研究院
43 | 流通领域 | 童年乐趣短袖T恤 | 青岛孩子王儿童用品有限公司李沧万达店 | 913702133341959953 | 河南婴尚服饰有限责任公司 | —/— | 100/56 | 麻YY | 所检项目符合标准 | / | 2024-04-17 | 李沧区 | 青岛市产品质量检验研究院
44 | 流通领域 | PP裤 | 青岛利客来集团股份有限公司购物中心 | 913702137137350071 | 童泰婴幼儿服饰有限公司 | —/— | 73/47 | / | 所检项目符合标准 | / | 2024-04-24 | 李沧区 | 青岛市产品质量检验研究院
45 | 流通领域 | 连体衣 | 青岛利客来集团股份有限公司购物中心 | 913702137137350071 | 童泰婴幼儿服饰有限公司 | —/— | 66/44 | / | 所检项目符合标准 | / | 2024-04-24 | 李沧区 | 青岛市产品质量检验研究院
46 | 流通领域 | 丛林谜语开衫上衣 | 青岛利客来集团股份有限公司购物中心 | 913702137137350071 | 衣拉拉集团股份有限公司 | —/— | 100/55 | / | 所检项目符合标准 | / | 2024-04-24 | 李沧区 | 青岛市产品质量检验研究院
47 | 流通领域 | 乐兔宝贝套头上衣 | 青岛利客来集团股份有限公司购物中心 | 913702137137350071 | 衣拉拉集团股份有限公司 | —/— | 100/55 | / | 所检项目符合标准 | / | 2024-04-24 | 李沧区 | 青岛市产品质量检验研究院
48 | 流通领域 | 背心套装 | 上海我爱棒棒糖科技有限公司青岛第一分公司 | 91370202MA7G6UB76D | 上海英伦宝贝儿童用品有限公司 | —/— | 上装90/52 下装90/50 | i-baby | 所检项目符合标准 | / | 2024-04-25 | 市南区 | 青岛市产品质量检验研究院
49 | 流通领域 | 双层纱布分腿睡袋 | 上海我爱棒棒糖科技有限公司青岛第一分公司 | 91370202MA7G6UB76D | 上海英伦宝贝儿童用品有限公司 | —/— | 90/52（77×44CM） | i-baby | 所检项目符合标准 | / | 2024-04-25 | 市南区 | 青岛市产品质量检验研究院