## 监督检验报告信息
2024年床上用品产品质量市监督抽查结果
本次通过网络平台抽查了6家单位的8批次产品，监督抽查不合格产品检出率为25%。 依据GB 18401-2010《国家纺织产品基本安全技术规范》、GB 31701-2015《婴幼儿及儿童纺织产品安全技术规范》、GB/T 22796-2009《被、被套》、GB/T 22796-2021《床上用品》、GB/T 22843-2009《枕、垫类产品》、GB/T 22844-2009《配套床上用品》、GB/T 33734-2017《机织婴幼儿床上用品》、FZ/T73025-2019《婴幼儿针织服饰》、GB/T 29862-2013《纺织品 纤维含量的标识》等标准，对甲醛含里，pH值，可分解致癌芳香胺染料，耐水色牢度，耐酸汗渍色牢度，耐碱汗渍色牢度，耐干摩擦色牢度，耐唾液色牢度，耐湿摩色牢度，燃烧性能，重金属，邻苯二甲酸酯，纤维含量 ，絮用纤维原料要求等14个项目进行了检验。 抽查发现有2家企业的2批次产品不符合相关标准要求，不合格项目为：纤维含量。我局已依法对不合格产品开始了后处理工作。 具体抽查结果见附件。
附件
2024年床上用品产品质量市级监督抽查结果汇总表
序号 | 抽样领域 | 产品名称 | 受检单位名称 | 统一社会信用代码 | 标称生产者名称 | 生产日期或批号 | 规格型号 | 商标 | 抽查结果 | 不合格项目 | 抽样日期 | 行政区划 | 承检单位
1 | 电商领域 | 儿童夏凉被 | 青岛中宝鸿源电子商务有限公司 | 91370214MA3DPDA93T | 南通美尔惠康纺织品有限公司 | —/— | 115×150cm | / | 不合格 | 纤维含量 | 2024-06-20 | 城阳区 | 青岛市产品质量检验研究院
2 | 电商领域 | 竹棉童被 | 青岛圣菲尔母婴用品有限公司 | 91370281MACN8PF66H | 青岛西西冰商贸有限公司 | —/— | 110×110cm | / | 不合格 | 纤维含量 | 2024-06-21 | 胶州市 | 青岛市产品质量检验研究院
3 | 电商领域 | 床笠 | 青岛乐品汇家居有限公司 | 91370281397807135Q | 青岛乐品汇家居有限公司 | —/— | 140/130×70+16 cm | / | 所检项目符合标准 | / | 2024-06-21 | 胶州市 | 青岛市产品质量检验研究院
4 | 电商领域 | 牛奶丝毯 | 青岛亿智生婴童用品有限公司 | 91370281MA3FDB1Q6T | 青岛鲁采纺织品有限公司 | —/— | 120×150(cm) | / | 所检项目符合标准 | / | 2024-06-20 | 胶州市 | 青岛市产品质量检验研究院
5 | 电商领域 | 冰爽毯 | 青岛亿智生婴童用品有限公司 | 91370281MA3FDB1Q6T | 青岛鲁采纺织品有限公司 | —/— | 110×110(cm) | / | 所检项目符合标准 | / | 2024-06-20 | 胶州市 | 青岛市产品质量检验研究院
6 | 电商领域 | 润福悦居罗澜全棉枕套 | 青岛崂山大润发商业有限公司 | 913702005757786574 | 海聆梦家居股份有限公司 | —/— | 48cm*74cm | / | 所检项目符合标准 | / | 2024-06-20 | 崂山区 | 青岛市产品质量检验研究院
7 | 电商领域 | 润福悦居绚彩生活全棉床单 | 青岛崂山大润发商业有限公司 | 913702005757786574 | 凯诗风尚科技（苏州）股份有限公司 | —/— | 230cm*250cm | / | 所检项目符合标准 | / | 2024-06-20 | 崂山区 | 青岛市产品质量检验研究院
8 | 电商领域 | 床单 | 青岛嘉乐兴贸易有限公司 | 91370202682580873M | 青岛嘉乐兴贸易有限公司 | —/— | 180×230cm | / | 所检项目符合标准 | / | 2024-06-12 | 市南区 | 青岛市产品质量检验研究院