## 监督检验报告信息
2024年电线电缆产品质量市监督抽查结果
本次通过网络平台抽查了2家单位的2批次产品。所检项目全部符合标准。 依据GB/T 5023.3—2008《额定电压450/750V及以下聚氯乙烯绝缘电缆 第3部分：固定布线用无护套电缆》、GB/T 19666—2019《阻燃和耐火电线电缆或光缆通则》、JB/T 8734.2—2016《额定电压450/750V及以下聚氯乙烯绝缘电缆电线和软线 第2部分：固定布线用电缆电线》等标准，对标志，标识（绝缘线芯识别），绝缘平均厚度，绝缘最薄处厚度，导体电阻，绝缘老化前抗张强度，绝缘老化前断裂伸长率，绝缘热失重试验，单根垂直燃烧试验，耐火性能等10个项目进行了检验。 具体抽查结果见附件。
附件
2024年电线电缆产品质量市级监督抽查结果汇总表
序号 | 抽样领域 | 产品名称 | 受检单位名称 | 统一社会信用代码 | 标称生产者名称 | 生产日期或批号 | 规格型号 | 商标 | 抽查结果 | 不合格项目 | 抽样日期 | 行政区划 | 承检单位
1 | 电商领域 | 聚氯乙烯绝缘阻燃电线电缆（铜芯聚氯乙烯绝缘阻燃C类软电缆） | 青岛恒输电力设备有限公司 | 91370211MABTXR0Y5T | 湖南湘晨电线电缆有限公司 | 2024.04.12 | ZC-BVR-450/750 1×2.5 | — | 所检项目符合标准 | — | 2024-06-19 | 西海岸新区 | 青岛市产品质量检验研究院
2 | 电商领域 | 一般用途单芯硬导体无护套耐火电缆 | 市北区鸿辉鑫盛五金机电批发部 | 92370203MA3MWHMQ69 | 青岛汉缆股份有限公司 | 230705521 | NH-BV-450/750 1×2.5 | — | 所检项目符合标准 | — | 2024-06-19 | 市北区 | 青岛市产品质量检验研究院