## 监督检验报告信息
2024年合成树脂乳液内墙涂料产品质量市监督抽查结果
本次抽查了生产领域21家企业21批次。所检项目全部符合标准。 依据GB 18582-2020《建筑用墙面涂料中有害物质限量》、GB/T 9756-2018《合成树脂乳液内墙涂料》等标准，对VOC含量，甲醛含量，苯系物总和含量[限苯、甲苯、二甲苯（含乙苯）]，可溶性重金属含量（镉、铬、汞），总铅含量，烷基酚聚氧乙烯醚总和含量，低温稳定性，耐碱性，对比率，耐洗刷性等10个项目进行了检验。 具体抽查结果见附件。
附件
2024年合成树脂乳液内墙涂料产品质量市级监督抽查结果汇总表
序号 | 抽样领域 | 产品名称 | 受检单位名称 | 统一社会信用代码 | 标称生产者名称 | 生产日期或批号 | 规格型号 | 商标 | 抽查结果 | 不合格项目 | 抽样日期 | 行政区划 | 承检单位
1 | 生产领域 | 儿童净味内墙漆 | 青岛乐恩化工科技有限公司 | 913702033214925367 | / | 2024-05-14/— | 5kg/桶 | 图形商标 | 所检项目符合标准 | / | 2024-05-22 | 市北区 | 青岛市产品质量检验研究院
2 | 生产领域 | 净味三合一内墙乳胶漆 | 青岛中净益环保科技有限公司 | 91370211MA3D9GCX3Q | / | 2024-03-19/C20240319 | 20kg/桶 M11 | 中净益 | 所检项目符合标准 | / | 2024-05-20 | 西海岸新区 | 青岛市产品质量检验研究院
3 | 生产领域 | 内墙乳胶漆 | 青岛易乐涂环保科技有限公司 | 91370213MA3NPGQN7J | / | 2024-05-27/— | / | VTOS | 所检项目符合标准 | / | 2024-05-28 | 李沧区 | 青岛市产品质量检验研究院
4 | 生产领域 | 内墙乳胶漆 | 青岛爱可涂环保建材科技有限公司 | 913702133215043491 | / | 2024-05-11/— | 25kg/桶 | 爱可涂 | 所检项目符合标准 | / | 2024-05-28 | 李沧区 | 青岛市产品质量检验研究院
5 | 生产领域 | 彩韵内墙乳胶漆 | 青岛众博彩艺新材料有限公司 | 913702147667351072 | / | 2024-04-05/— | 20kg/桶 | / | 所检项目符合标准 | / | 2024-05-29 | 城阳区 | 青岛市产品质量检验研究院
6 | 生产领域 | 内墙乳胶漆 | 青岛捷尔森环保建材科技有限公司 | 91370282MA3DRRFB0M | / | 2024-05-30/24053001 | 25kg/桶 | 捷尔森 | 所检项目符合标准 | / | 2024-05-30 | 即墨区 | 青岛市产品质量检验研究院
7 | 生产领域 | 内墙乳胶漆 | 山东天地彩新材料有限公司 | 9137021455398875XK | / | 2024-04-02/— | 25kg/桶 | 彩意 | 所检项目符合标准 | / | 2024-05-29 | 城阳区 | 青岛市产品质量检验研究院
8 | 生产领域 | 净味全效内墙漆 | 环秀（青岛）建材科技有限公司 | 913702827975029633 | / | 2024-03-20/— | 25kg/桶 | 图形商标 | 所检项目符合标准 | / | 2024-05-30 | 即墨区 | 青岛市产品质量检验研究院
9 | 生产领域 | 内墙乳胶漆 | 青岛昶新涂料有限公司 | 913702147636297553 | / | 2024-04-15/2024018 | 25kg/桶 | / | 所检项目符合标准 | / | 2024-06-04 | 城阳区 | 青岛市产品质量检验研究院
10 | 生产领域 | 内墙乳胶漆 | 青岛佰恩特新型材料有限公司 | 9137021378755943XD | / | 2024-05-31/— | / | / | 所检项目符合标准 | / | 2024-06-04 | 李沧区 | 青岛市产品质量检验研究院
11 | 生产领域 | 内墙乳胶漆 | 青岛盖邦涂料有限公司 | 91370212690329793L | / | 2023-04-15/— | 25kg/桶 | 斑斓树 | 所检项目符合标准 | / | 2024-06-18 | 即墨区 | 青岛市产品质量检验研究院
12 | 生产领域 | 净味乳胶漆（内墙） | 山东蓝晟新型建材有限公司 | 91370214MA3QFD3X23 | / | 2024-03-11/— | 20kg/桶 | 格彩仕 | 所检项目符合标准 | / | 2024-06-18 | 城阳区 | 青岛市产品质量检验研究院
13 | 生产领域 | 内墙乳胶漆 | 青岛鲁晨美居建筑材料有限公司 | 91370214MA3CBDKY47 | / | 2024-05-15/— | 18L/桶 | 鲁晨 | 所检项目符合标准 | / | 2024-06-18 | 即墨区 | 青岛市产品质量检验研究院
14 | 生产领域 | 内墙乳胶漆 | 青岛明放添彩装饰材料有限公司 | 91370211MA3DCCDPX3 | / | 2024-06-19/— | 20kg/桶 | / | 所检项目符合标准 | / | 2024-06-19 | 西海岸新区 | 青岛市产品质量检验研究院
15 | 生产领域 | 内墙乳胶漆 | 一点红（青岛）建材科技有限公司 | 91370282X14307839J | / | 2024-06-18/— | / | 图形商标 | 所检项目符合标准 | / | 2024-06-20 | 即墨区 | 青岛市产品质量检验研究院
16 | 生产领域 | 零醛净味内墙乳胶漆 | 青岛腾桥建材科技有限公司 | 91370282561174035B | / | 2023-12-28/— | 20kg/桶 | 图形商标 | 所检项目符合标准 | / | 2024-06-20 | 即墨区 | 青岛市产品质量检验研究院
17 | 生产领域 | 内墙乳胶漆 | 青岛金彩强化涂料厂 | 91370283730590161D | / | —/20240612 | 20kg/桶 | 金彩昌发 | 所检项目符合标准 | / | 2024-06-21 | 平度市 | 青岛市产品质量检验研究院
18 | 生产领域 | 普通内墙乳胶漆 | 青岛四时新型建材有限公司 | 91370281334214965W | / | 2024-04-27/— | 20kg/桶 | 四时涂料 | 所检项目符合标准 | / | 2024-06-24 | 胶州市 | 青岛市产品质量检验研究院
19 | 生产领域 | 儿童房净味墙面水漆 | 青岛鸿福居建筑科技有限公司 | 91370282MA3CJRL718 | / | 2024-04-02/— | 5L/桶 | 鸿福居 | 所检项目符合标准 | / | 2024-06-25 | 即墨区 | 青岛市产品质量检验研究院
20 | 生产领域 | 内墙乳胶漆 | 青岛西峰园涂料有限公司 | 913702816867592560 | / | 2024-04-15/— | 20kg/桶 | 图形商标 | 所检项目符合标准 | / | 2024-06-25 | 胶州市 | 青岛市产品质量检验研究院
21 | 生产领域 | 环保内墙漆 | 青岛阿兰贝尔科技发展有限公司 | 91370283587818898G | / | 2024-06-01/— | FN-Ⅱ 20kg/桶 | 贝尔帝 | 所检项目符合标准 | / | 2024-06-27 | 平度市 | 青岛市产品质量检验研究院