## 监督检验报告信息
2024年建筑防水涂料产品质量市监督抽查结果
本次抽查了生产领域10家企业10批次。所检项目全部符合标准。 依据GB/T 19250-2013《聚氨酯防水涂料》，GB/T 23445-2009《聚合物水泥防水涂料》，JC 1066-2008《建筑防水涂料中有害物质限量》，GB/T 23446-2009《喷涂聚脲防水涂料》等标准，对拉伸强度，断裂伸长率，撕裂强度，低温弯折性，不透水性，固体含量，粘结强度，定伸时老化（加热老化），热处理（80℃，168h），吸水率，苯，甲苯+乙苯+二甲苯，苯酚，蒽，萘，游离TDI，挥发性有机化合物（VOC），拉伸强度（无处理），拉伸强度（加热处理后保持率），拉伸强度（浸水处理后保持率），断裂伸长率（无处理），断裂伸长率（加热处理），断裂伸长率（浸水处理），低温柔性(φ10mm棒)，不透水性(0.3MPa,30min)，粘结强度（无处理），粘结强度（潮湿基层），粘结强度（浸水处理），游离甲醛，氨，苯、甲苯、乙苯和二甲苯总和，加热伸缩率，碱处理，热处理，酸处理，盐处理等36个项目进行了检验。 具体抽查结果见附件。
附件
2024年建筑防水涂料产品质量市级监督抽查结果汇总表
序号 | 抽样领域 | 产品名称 | 受检单位名称 | 统一社会信用代码 | 标称生产者名称 | 生产日期或批号 | 规格型号 | 商标 | 抽查结果 | 不合格项目 | 抽样日期 | 行政区划 | 承检单位
1 | 生产领域 | 聚合物水泥防水涂料 | 青岛海之霖建材科技有限公司 | 91370282MA3TL6CE09 | / | 2024-05-08/— | JS 防水涂料 II | / | 所检项目符合标准 | / | 2024-06-03 | 即墨区 | 青岛市产品质量检验研究院
2 | 生产领域 | JSA-101聚合物水泥防水涂料 | 青岛东方雨虹建筑材料有限公司 | 91370285MA3CB6QM5M | / | 2024-05-04/— | JS 防水涂料 II | 东方雨虹 | 所检项目符合标准 | / | 2024-06-04 | 莱西市 | 青岛市产品质量检验研究院
3 | 生产领域 | 聚脲材料 | 青岛三合盛高分子科技有限公司 | 91370214MA3C6F6B5L | / | 2024-05-31/20240531 | SHS-8602-国标I型 | 三合盛 | 所检项目符合标准 | / | 2024-06-05 | 城阳区 | 青岛市产品质量检验研究院
4 | 生产领域 | 喷涂聚脲弹性体 | 青岛格林沃德新材料科技有限公司 | 913702143503185966 | / | 2024-06-05/8102H20240605 | GW-8102H（I型） | 格林沃德 | 所检项目符合标准 | / | 2024-06-05 | 城阳区 | 青岛市产品质量检验研究院
5 | 生产领域 | 弹性防水聚脲材料（纯聚脲） | 青岛聚合四维科技有限公司 | 91370281MA3RNPN82B | / | 2024-06-07/2024-06-07 | JHSW8601（Ⅱ型） | 聚合四维 | 所检项目符合标准 | / | 2024-06-07 | 胶州市 | 青岛市产品质量检验研究院
6 | 生产领域 | 聚氨酯防水涂料 | 青岛大洋灯塔防水有限公司 | 91370214706465811B | / | 2024-03-15/2024031501 | PU 防水涂料 S I N A | 颐合 | 所检项目符合标准 | / | 2024-05-31 | 城阳区 | 青岛市产品质量检验研究院
7 | 生产领域 | 喷涂聚脲防水材料 | 青岛海洋新材料科技有限公司 | 91370212550806869X | / | 2024-04-20/20240420 | AMMT-030(Ⅰ) | 海美特AMMT | 所检项目符合标准 | / | 2024-06-07 | 西海岸新区 | 青岛市产品质量检验研究院
8 | 生产领域 | 聚脲材料 | 青岛沙木新材料有限公司 | 913702035539781805 | / | 2024-06-11/20240611 | Ⅱ型 | Shamu 鲨木 | 所检项目符合标准 | / | 2024-06-11 | 城阳区 | 青岛市产品质量检验研究院
9 | 生产领域 | 聚合物水泥防水涂料 | 山东锦绣防水科技有限公司 | 91370282737289718E | / | 2024-05-19/— | JS II | 中田 | 所检项目符合标准 | / | 2024-06-03 | 即墨区 | 青岛市产品质量检验研究院
10 | 生产领域 | PUA-100聚脲防水防腐材料 | 青岛锐涂新材料科技有限公司 | 91370214MA3M173D23 | / | 2024-06-06/20240606 | Ι型 | / | 所检项目符合标准 | / | 2024-06-11 | 城阳区 | 青岛市产品质量检验研究院