## 监督检验报告信息
2024年聚氯乙烯卷材地板产品质量市监督抽查结果
本次抽查了流通领域13家经销单位20批次产品。 监督抽查不合格产品检出率为5% 。 依据 GB 18586-2001《室内装饰装修材料聚氯乙烯卷材地板中有害物质限量》、GB 8624-2012《建筑材料及制品燃烧性能分级》等标准，对挥发物，可溶性重金属（可溶性铅、可溶性镉），氯乙烯单体，燃烧性能（临界热辐射通量 、20s内焰尖高度）等4个项目进行了检验。 抽查发现有1家企业的1批次产品不符合相关标准要求，不合格项目为挥发物 。我局已依法对不合格产品开始了后处理工作。 具体抽查结果见附件。
附件
2024年聚氯乙烯卷材地板产品质量市级监督抽查结果汇总表
序号 | 抽样领域 | 产品名称 | 受检单位名称 | 统一社会信用代码 | 标称生产者名称 | 生产日期或批号 | 规格型号 | 商标 | 抽查结果 | 不合格项目 | 抽样日期 | 行政区划 | 承检单位
1 | 流通领域 | 聚氯乙烯卷材地板 | 市北区博强地毯经营部 | 92370203MA3E18FG94 | 临沂国塑塑料制品有限公司 | -/- | 2.0mm×2m×20m B₁级 | / | 不合格 | 挥发物 | 2024-03-28 | 市北区 | 青岛市产品质量检验研究院
2 | 流通领域 | 聚氯乙烯卷材地板 | 市北区宏诺地材源装饰材料经销部 | 92370203MA3ENWW1XF | 山东龙奔新型建材有限公司 | 2022-07-30/- | 2.0mm×2m×20m HD-826014 B₁ | / | 所检项目符合标准 | / | 2024-03-25 | 市北区 | 青岛市产品质量检验研究院
3 | 流通领域 | 聚氯乙烯卷材地板 | 青岛泽延建材科技有限公司 | 91370203MA3P46J63B | 石家庄铭曜地板科技有限公司 | 2023-12-08/- | 2.0mm×2m×20m B₁ | 迈福龙 | 所检项目符合标准 | / | 2024-03-25 | 市北区 | 青岛市产品质量检验研究院
4 | 流通领域 | 聚氯乙烯卷材地板 | 青岛鑫城华创新型材料有限公司 | 91370203MA7MQ3HY6G | 上海彩喆实业有限公司 | -/- | 2.4mm×2m×20m B₁级 | / | 所检项目符合标准 | / | 2024-03-28 | 市北区 | 青岛市产品质量检验研究院
5 | 流通领域 | 聚氯乙烯卷材地板 | 青岛昱锦盛源装饰工程有限公司 | 91370203MA3T1HE34L | 临沂朗力龙塑胶地板有限公司 | 2023-11-17/- | 2.0mm×2m×20m 3507 B₁ | / | 所检项目符合标准 | / | 2024-03-27 | 市北区 | 青岛市产品质量检验研究院
6 | 流通领域 | 聚氯乙烯卷材地板 | 青岛昱锦盛源装饰工程有限公司 | 91370203MA3T1HE34L | 临沂朗力龙塑胶地板有限公司 | 2023-10-19/- | 2.0mm×2m×20m 1665 B₁ | / | 所检项目符合标准 | / | 2024-03-27 | 市北区 | 青岛市产品质量检验研究院
7 | 流通领域 | 聚氯乙烯卷材地板 | 市北区鑫鹏程新型材料店 | 92370203MA3U5FE583 | 阿姆斯壮（中国）投资有限公司 | -/- | 2.0mm×2m×20m B₁ | / | 所检项目符合标准 | / | 2024-03-28 | 市北区 | 青岛市产品质量检验研究院
8 | 流通领域 | 聚氯乙烯卷材地板 | 市北区鑫鹏程新型材料店 | 92370203MA3U5FE583 | 上海兆都实业有限公司 | -/- | 2.0mm×2m×20m B₁ | / | 所检项目符合标准 | / | 2024-03-28 | 市北区 | 青岛市产品质量检验研究院
9 | 流通领域 | 聚氯乙烯卷材地板 | 李沧区龙贝辰建筑装饰材料经销处 | 92370213MA3DMD368E | 山东龙奔新型建材有限公司 | -/- | 2.0mm×2m×20m HD6152-03 | / | 所检项目符合标准 | / | 2024-04-09 | 李沧区 | 青岛市产品质量检验研究院
10 | 流通领域 | 聚氯乙烯卷材地板 | 李沧区龙贝辰建筑装饰材料经销处 | 92370213MA3DMD368E | 乐尔幸华奥斯（无锡）有限公司 | -/- | 2.0mm×2m×20m CU25601-01 | / | 所检项目符合标准 | / | 2024-04-09 | 李沧区 | 青岛市产品质量检验研究院
11 | 流通领域 | 聚氯乙烯卷材地板 | 李沧区源劲松装潢部 | 92370213MA3EELKU18 | 临沂国塑塑料制品有限公司 | -/20231031 | 50220 | / | 所检项目符合标准 | / | 2024-04-09 | 李沧区 | 青岛市产品质量检验研究院
12 | 流通领域 | 聚氯乙烯卷材地板 | 李沧区源劲松装潢部 | 92370213MA3EELKU18 | 临沂国塑塑料制品有限公司 | -/231210006 | 密实1318LM | / | 所检项目符合标准 | / | 2024-04-09 | 李沧区 | 青岛市产品质量检验研究院
13 | 流通领域 | 聚氯乙烯卷材地板 | 青岛嘉盛豪装饰工程有限公司 | 91370213MA946LPU1F | 乐尔幸华奥斯（无锡）有限公司 | -/- | PAL 7431-05 1.5mm×2m×25m | / | 所检项目符合标准 | / | 2024-04-10 | 市北区 | 青岛市产品质量检验研究院
14 | 流通领域 | 聚氯乙烯卷材地板 | 城阳区地美特塑料制品店 | 92370214MAC1Y6QFXA | 临沂国塑塑料制品有限公司 | 2024-03-08/- | 6228 | / | 所检项目符合标准 | / | 2024-04-22 | 城阳区 | 青岛市产品质量检验研究院
15 | 流通领域 | 聚氯乙烯卷材地板 | 青岛市城阳区森鑫达装饰材料商场 | 92370214MA3DL4RCX8 | 安徽蓝艺新型建材有限公司 | -/- | 2.0mm×2m×20m | / | 所检项目符合标准 | / | 2024-04-22 | 城阳区 | 青岛市产品质量检验研究院
16 | 流通领域 | 聚氯乙烯卷材地板 | 城阳区地美特塑料制品店 | 92370214MAC1Y6QFXA | 临沂国塑塑料制品有限公司 | 2024-03-28/- | 3509 | / | 所检项目符合标准 | / | 2024-04-22 | 城阳区 | 青岛市产品质量检验研究院
17 | 流通领域 | 聚氯乙烯卷材地板 | 青岛梯恩梯建材有限公司 | 91370214093427109B | 现代综合建材（上海）有限公司 | -/- | 2.0mm×2m×20m | 现代 | 所检项目符合标准 | / | 2024-04-23 | 城阳区 | 青岛市产品质量检验研究院
18 | 流通领域 | 聚氯乙烯卷材地板 | 青岛梯恩梯建材有限公司 | 91370214093427109B | 郑州新澳塑胶有限公司 | -/- | 2.0mm×2m×20m | / | 所检项目符合标准 | / | 2024-04-23 | 城阳区 | 青岛市产品质量检验研究院
19 | 流通领域 | 聚氯乙烯卷材地板 | 青岛利恩源商贸有限公司 | 913702136612865361 | 乐尔幸华奥斯（无锡）有限公司 | 2023-03-25/- | 2.0mm×2m×20m 25503 | / | 所检项目符合标准 | / | 2024-04-24 | 李沧区 | 青岛市产品质量检验研究院
20 | 流通领域 | 聚氯乙烯卷材地板 | 青岛利恩源商贸有限公司 | 913702136612865361 | 乐尔幸华奥斯（无锡）有限公司 | 2023-02-15/- | 1.8mm×2m×20m 25615 | / | 所检项目符合标准 | / | 2024-04-24 | 李沧区 | 青岛市产品质量检验研究院