## 监督检验报告信息
2024年砂轮产品质量市监督抽查结果（模板）
本次抽查了12家单位的20批次产品。其中，生产领域7家企业7批次，流通领域5家经销单位13批次。所检项目全部符合标准。 依据GB/T 2485-2016《固结磨具 技术条件》、JB/T 3715-2016《固结磨具 修磨用钹形砂轮》、JB/T 4175-2016《固结磨具 纤维增强树脂切割砂轮》等标准，对回转强度，孔径，不平衡量，黑心，裂纹，哑声，硬度，磨曲轴砂轮厚度等8个项目进行了检验。 具体抽查结果见附件。
附件
2024年砂轮产品质量市级监督抽查结果汇总表
序号 | 抽样领域 | 产品名称 | 受检单位名称 | 统一社会信用代码 | 标称生产者名称 | 生产日期或批号 | 规格型号 | 商标 | 抽查结果 | 不合格项目 | 抽样日期 | 行政区划 | 承检单位
1 | 流通领域 | 纤维增强树脂切割砂轮 | 李沧区宏达永盛五金店 | 92370213MA7M4DMM7T | 广东创汇实业有限公司 | —/— | 41-WA/F36Q5BF 350×2.5×25.4-72m/s | 金钻 | 所检项目符合标准 | / | 2024-06-06 | 李沧区 | 青岛市产品质量检验研究院
2 | 流通领域 | 切割砂轮片 | 李沧区宏达永盛五金店 | 92370213MA7M4DMM7T | 江苏东成机电工具有限公司 | —/— | 41-355×2.5×25.4 A30T/BF-80m/s | — | 所检项目符合标准 | / | 2024-06-06 | 李沧区 | 青岛市产品质量检验研究院
3 | 流通领域 | 树脂高速切割砂轮 | 李沧区宏达永盛五金店 | 92370213MA7M4DMM7T | 临沂宝马五金磨具有限公司 | —/— | 41-400×3.2×32A30P4BF-80m/s | — | 所检项目符合标准 | / | 2024-06-06 | 李沧区 | 青岛市产品质量检验研究院
4 | 流通领域 | 高速树脂砂轮片 | 青岛广信通抛光磨具有限公司 | 91370203397073661H | 浙江亚克西磨具有限公司 | 2023.11/— | 27-100×4×16 A/F36Q5BF-70m/s | 鹰皇 | 所检项目符合标准 | / | 2024-06-06 | 市北区 | 青岛市产品质量检验研究院
5 | 流通领域 | 高速钹形砂轮 | 青岛广信通抛光磨具有限公司 | 91370203397073661H | 浙江琨洋磨料有限公司 | —/— | 27-100×6×16 A24QBF-80m/s | — | 所检项目符合标准 | / | 2024-06-06 | 市北区 | 青岛市产品质量检验研究院
6 | 流通领域 | 不锈钢切割片 | 青岛广信通抛光磨具有限公司 | 91370203397073661H | 禹城市克森磨料磨具有限公司 | —/— | 41-107×1.2×16-WA46Q5BF-80m/s | 金鹤 | 所检项目符合标准 | / | 2024-06-06 | 市北区 | 青岛市产品质量检验研究院
7 | 流通领域 | 三鹿角磨片(钹形砂轮) | 青岛广运五金电器股份有限公司 | 913702137064261776 | 菊龙（天津）磨具有限公司 | 2023-11/— | 27-100×6.0×16 WA/F24R4BF-72m/s | 三鹿 | 所检项目符合标准 | / | 2024-06-08 | 李沧区 | 青岛市产品质量检验研究院
8 | 流通领域 | 三鹿砂轮切割片 | 青岛广运五金电器股份有限公司 | 913702137064261776 | 菊龙（天津）磨具有限公司 | 2023-11/— | 41-107×1.2×16-WA/F60Q4BF-80m/s | 三鹿 | 所检项目符合标准 | / | 2024-06-08 | 李沧区 | 青岛市产品质量检验研究院
9 | 流通领域 | 树脂切割片 | 青岛鑫隆诺五金建材有限公司 | 91370213MA3MM3430P | 郑州市豫兴磨料磨具有限公司 | 2023-03-22/— | 41-400×3.2×32-A/F30Q5BF-70m/s | 双塔 | 所检项目符合标准 | / | 2024-05-31 | 李沧区 | 青岛市产品质量检验研究院
10 | 流通领域 | 纤维增强树脂切割砂轮 | 青岛鑫隆诺五金建材有限公司 | 91370213MA3MM3430P | 河南新华通磨料磨具有限公司 | —/— | 41-107×1.2×16 A/F60Q4BF-80m/s | / | 所检项目符合标准 | / | 2024-05-31 | 李沧区 | 青岛市产品质量检验研究院
11 | 流通领域 | 树脂高速钹形砂轮 | 山东林厉研磨科技有限公司 | 91370203MA3TLX302N | 贵州福斯特磨料磨具有限公司 | —/— | 27-100×6×16 A24R8BF-72m/s | POWER BEAR | 所检项目符合标准 | / | 2024-05-31 | 市北区 | 青岛市产品质量检验研究院
12 | 流通领域 | 纤维增强树脂切割砂轮 | 山东林厉研磨科技有限公司 | 91370203MA3TLX302N | 贵州福斯特磨料磨具有限公司 | 2024.05.05/— | 41-107×1.2×16mm-WA46Q8BF-80m/s | POWER BEAR | 所检项目符合标准 | / | 2024-05-31 | 市北区 | 青岛市产品质量检验研究院
13 | 流通领域 | 树脂高速切割砂轮 | 山东林厉研磨科技有限公司 | 91370203MA3TLX302N | 贵州福斯特磨料磨具有限公司 | —/240307821 | 41-355×2.5×25.4 WA30R8BF-80m/s | POWER BEAR | 所检项目符合标准 | / | 2024-05-31 | 市北区 | 青岛市产品质量检验研究院
14 | 生产领域 | 砂轮 | 青岛海狮砂轮有限公司 | 91370211713748983G | / | 2024.3.15/— | 1-100×40×20- A/WA /F80K7 V-35m/s | / | 所检项目符合标准 | / | 2024-06-04 | 西海岸新区 | 青岛市产品质量检验研究院
15 | 生产领域 | 钹形研削砂轮 | 青岛利成磨具有限公司 | 91370285787564749E | / | 2024-03-03/2403031 | 27-100×4×16 A/F36P5BF-80m/s | / | 所检项目符合标准 | / | 2024-05-28 | 莱西市 | 青岛市产品质量检验研究院
16 | 生产领域 | 砂轮 | 青岛鲁泰砂轮联合公司 | 91370211163655319F | / | 2024/2/25/— | 1-100×40×20-WA/F100K7V-35m/s | / | 所检项目符合标准 | / | 2024-06-04 | 西海岸新区 | 青岛市产品质量检验研究院
17 | 生产领域 | 砂轮 | 青岛平度市飞象实业公司 | 91370283164068925K | / | 2024-04-12/— | 1-250×25×32A/ F 36M5V-35m/s | / | 所检项目符合标准 | / | 2024-05-28 | 平度市 | 青岛市产品质量检验研究院
18 | 生产领域 | 钹形砂轮 | 青岛泰富磨具有限公司 | 91370211614300665B | / | 2024-05-13/2405134 | 27-100×6×16 AWA36P5-80m/s | / | 所检项目符合标准 | / | 2024-05-27 | 西海岸新区 | 青岛市产品质量检验研究院
19 | 生产领域 | 砂轮 | 青岛万基万工具有限公司 | 91370211790849534F | / | 2024-2-20/— | 1-180×12×31.75 WA8 V80 M-2100m/min | / | 所检项目符合标准 | / | 2024-05-27 | 西海岸新区 | 青岛市产品质量检验研究院
20 | 生产领域 | 砂轮 | 四砂泰利莱（青岛）研磨股份有限公司 | 91370200756941556F | / | 2024-05-17/24048601Q | 1-180×6.5×31.75DA/ F120K+V-35m/S | / | 所检项目符合标准 | / | 2024-05-27 | 西海岸新区 | 青岛市产品质量检验研究院