## 监督检验报告信息
2024年铜及铜合金管材产品质量市监督抽查结果
本次抽查了生产领域6家企业6批次。所检项目全部符合标准。 依据GB/T 1527-2017《铜及铜合金拉制管》、GB/T 17791-2017 《空调与制冷设备用铜及铜合金无缝管》等标准，对化学成分，拉伸试验，扩口试验，压扁试验等4个项目进行了检验。 具体抽查结果见附件。
附件
2024年铜及铜合金管材产品质量市级监督抽查结果汇总表
序号 | 抽样领域 | 产品名称 | 受检单位名称 | 统一社会信用代码 | 标称生产者名称 | 生产日期或批号 | 规格型号 | 商标 | 抽查结果 | 不合格项目 | 抽样日期 | 行政区划 | 承检单位
1 | 生产领域 | 盘管（空调与制冷设备用铜及铜合金无缝管） | 青岛宏泰精密铜管有限公司 | 9137028371809785XX | 青岛宏泰精密铜管有限公司 | 2024-05-08/5-00101-76（卷号） | 10×0.95 TP2 O60 | / | 所检项目符合标准 | / | 2024-05-28 | 平度市 | 青岛市产品质量检验研究院
2 | 生产领域 | R410A 光面小盘管 | 青岛宏泰铜业有限公司 | 9137028316408823XN | 青岛宏泰铜业有限公司 | 2024-05-20/— | Φ6×0.6 TP2 O60 | 图形商标 | 所检项目符合标准 | / | 2024-05-20 | 平度市 | 青岛市产品质量检验研究院
3 | 生产领域 | R410A 光面小盘管 | 青岛宏泰金属制品有限公司 | 913702837180092156 | 青岛宏泰金属制品有限公司 | 2024-05-20/— | Φ9×0.60 TP2 O60 | 图形商标 | 所检项目符合标准 | / | 2024-05-20 | 平度市 | 青岛市产品质量检验研究院
4 | 生产领域 | R410A 小盘 | 青岛中冶新材料科技有限公司 | 913702835508214879 | 青岛中冶新材料科技有限公司 | 2024-05-06/— | Φ13×0.9 TP2 O60 | 图形商标 | 所检项目符合标准 | / | 2024-05-20 | 平度市 | 青岛市产品质量检验研究院
5 | 生产领域 | R410A小盘 | 青岛宏奥铜管有限公司 | 91370283776817894B | 青岛宏奥铜管有限公司 | 2024-05-20/— | Φ9.52×0.65 TP2 O60 | 图形商标 | 所检项目符合标准 | / | 2024-05-20 | 平度市 | 青岛市产品质量检验研究院
6 | 生产领域 | 铜及铜合金拉制管 | 青岛百川铜业有限公司 | 91370282718089497F | 青岛百川铜业有限公司 | 2024-05-18/2024051601 | Φ12.7×0.8×3000 TP2 Y | / | 所检项目符合标准 | / | 2024-05-20 | 即墨区 | 青岛市产品质量检验研究院