## 监督检验报告信息
2024年新型墙体材料（砖和砌块）产品质量市监督抽查结果
本次抽查了生产领域25家企业25批次。所检项目全部符合标准。 依据GB/T 11968—2020 《蒸压加气混凝土砌块》，GB 6566-2010《建筑材料放射性核素限量》，JC/T 239—2014《蒸压粉煤灰砖》和GB/T 5101—2017《烧结普通砖》标准，对导热系数，干燥收缩，抗压强度，干密度，抗冻性（冻后质量平均值损失、冻后强度平均值损失），吸水率，放射性核素限量，强度等级（抗压强度、抗折强度），线性干燥收缩值，碳化系数，抗冻性（抗压强度损失率、质量损失率），石灰爆裂，尺寸偏差，欠火砖、酥砖和螺旋纹砖，强度等级，外观质量，泛霜，抗风化性能等18个项目进行了检验。 具体抽查结果见附件。
附件
2024年新型墙体材料（砖和砌块）产品质量市级监督抽查结果汇总表
序号 | 抽样领域 | 产品名称 | 受检单位名称 | 统一社会信用代码 | 标称生产者名称 | 生产日期或批号 | 规格型号 | 商标 | 抽查结果 | 不合格项目 | 抽样日期 | 行政区划 | 承检单位
1 | 生产领域 | 蒸压砂加气混凝土砌块 | 山东众筑新型建材有限公司 | 91370213MA3RERCQ6G | / | 2024-05-02/— | 600×240×100 A3.5 B06 | / | 所检项目符合标准 | / | 2024-06-13 | 平度市 | 青岛市产品质量检验研究院
2 | 生产领域 | 蒸压砂加气混凝土砌块 | 山东众筑新型建材有限公司 | 91370213MA3RERCQ6G | / | 2024-05-11/— | 600×240×200 A3.5 B06 | / | 所检项目符合标准 | / | 2024-06-13 | 平度市 | 青岛市产品质量检验研究院
3 | 生产领域 | 蒸压加气混凝土砌块 | 青岛晟建新型建材有限公司 | 9137028258367484XH | / | 2024-04-20/— | 600×240×180 A3.5 B06（II） | / | 所检项目符合标准 | / | 2024-05-30 | 即墨区 | 青岛市产品质量检验研究院
4 | 生产领域 | 蒸压加气混凝土砌块 | 青岛东盛泰新型建材有限公司 | 91370281MA3CGRCW2M | / | 2024-05-03/— | A3.5 B06 600×240×120 | / | 所检项目符合标准 | / | 2024-05-24 | 胶州市 | 青岛市产品质量检验研究院
5 | 生产领域 | 蒸压加气混凝土砌块 | 青岛东盛泰新型建材有限公司 | 91370281MA3CGRCW2M | / | 2024-05-03/— | A3.5 B06 600×240×100 | / | 所检项目符合标准 | / | 2024-05-24 | 胶州市 | 青岛市产品质量检验研究院
6 | 生产领域 | 蒸压砂加气混凝土砌块 | 青岛天利兴达新型建材有限公司 | 91370283334121312Q | / | 2024-05-01/— | A3.5 B06 600×240×100 | / | 所检项目符合标准 | / | 2024-05-28 | 平度市 | 青岛市产品质量检验研究院
7 | 生产领域 | 蒸压加气混凝土砌块 | 青岛恒伟源环保建材有限公司 | 91370281069085962Y | / | 2024-04-10/— | AAC-B A3.5 B06 600×240×100 | / | 所检项目符合标准 | / | 2024-05-24 | 胶州市 | 青岛市产品质量检验研究院
8 | 生产领域 | 蒸压加气混凝土砌块 | 青岛誉康特建材有限公司 | 9137020308648659X3 | / | 2024-05-04/— | A3.5 B06 600×240×100（II） | YKT | 所检项目符合标准 | / | 2024-06-04 | 市北区 | 青岛市产品质量检验研究院
9 | 生产领域 | 蒸压加气混凝土砌块 | 青岛绿帆盛达新型墙体材料科技有限公司 | 91370213MABMUME42R | / | 2024-03-21/— | A3.5 B06 100×240×600 | / | 所检项目符合标准 | / | 2024-05-31 | 李沧区 | 青岛市产品质量检验研究院
10 | 生产领域 | 蒸压加气混凝土砌块 | 青岛绿帆盛达新型墙体材料科技有限公司 | 91370213MABMUME42R | / | 2024-03-21/— | A3.5 B06 200×240×600 | / | 所检项目符合标准 | / | 2024-05-31 | 李沧区 | 青岛市产品质量检验研究院
11 | 生产领域 | 蒸压加气混凝土砌块 | 青岛青新阳光墙材有限公司 | 913702110967154561 | / | 2024-05-03/— | AAC-B A3.5 B06 600×240×250 | / | 所检项目符合标准 | / | 2024-05-29 | 西海岸新区 | 青岛市产品质量检验研究院
12 | 生产领域 | 蒸压砂加气混凝土砌块 | 青岛市捷能新型材料有限公司 | 913702835836936880 | / | 2024-05-25/20240525 | A3.5 B06 600×240×180 Ⅰ | / | 所检项目符合标准 | / | 2024-05-27 | 平度市 | 青岛市产品质量检验研究院
13 | 生产领域 | 蒸压砂加气混凝土砌块 | 青岛市捷能新型材料有限公司 | 913702835836936880 | / | 2024-04-21/20240421 | A3.5 B06 600×240×200 Ⅰ | / | 所检项目符合标准 | / | 2024-05-27 | 平度市 | 青岛市产品质量检验研究院
14 | 生产领域 | 蒸压加气混凝土砌块 | 青岛嘉堃新型建材有限公司 | 91370282568569291J | / | 2024-04-17/— | A3.5 B06 600×240×240（II） | / | 所检项目符合标准 | / | 2024-05-23 | 即墨区 | 青岛市产品质量检验研究院
15 | 生产领域 | 蒸压加气混凝土砌块 | 青岛嘉堃新型建材有限公司 | 91370282568569291J | / | 2024-04-15/— | A3.5 B06 600×240×120（II） | / | 所检项目符合标准 | / | 2024-05-23 | 即墨区 | 青岛市产品质量检验研究院
16 | 生产领域 | 粉煤灰砖 | 青岛青新建材有限公司 | 91370211579779147L | / | 2024-05-12/— | AFB 240×115×53 MU10 | / | 所检项目符合标准 | / | 2024-05-29 | 西海岸新区 | 青岛市产品质量检验研究院
17 | 生产领域 | 蒸压粉煤灰砖 | 青岛鑫诺新型建材有限公司 | 91370212098438034A | / | 2024-05-10/— | 240×115×53 MU10 | / | 所检项目符合标准 | / | 2024-05-30 | 城阳区 | 青岛市产品质量检验研究院
18 | 生产领域 | 蒸压粉煤灰砖 | 青岛市城阳区王林庄建材厂 | 92370214MA3F40BC6X | / | 2024-04-10/— | AFB 240×115×53 MU15 | / | 所检项目符合标准 | / | 2024-05-29 | 城阳区 | 青岛市产品质量检验研究院
19 | 生产领域 | 蒸压粉煤灰砖 | 青岛建鑫源新型建材有限公司 | 9137028105729728XR | / | 2023-12-10/— | AFB 200×95×53 MU10 | / | 所检项目符合标准 | / | 2024-05-27 | 胶州市 | 青岛市产品质量检验研究院
20 | 生产领域 | 蒸压粉煤灰砖 | 青岛建鑫源新型建材有限公司 | 9137028105729728XR | / | 2023-12-10/— | AFB 180×110×53 MU10 | / | 所检项目符合标准 | / | 2024-05-27 | 胶州市 | 青岛市产品质量检验研究院
21 | 生产领域 | 蒸压粉煤灰砖 | 青岛恒伟源环保建材有限公司 | 91370281069085962Y | / | 2024-01-10/— | AFB 200×95×53 MU10 | / | 所检项目符合标准 | / | 2024-05-24 | 胶州市 | 青岛市产品质量检验研究院
22 | 生产领域 | 蒸压粉煤灰砖 | 即墨市钱谷山新型建筑材料厂 | 92370282MA3L7GK431 | / | 2024-04-05/— | AFB 200×95×53(mm) MU15 | / | 所检项目符合标准 | / | 2024-05-30 | 即墨区 | 青岛市产品质量检验研究院
23 | 生产领域 | 蒸压粉煤灰砖 | 青岛鑫友新型建材有限公司 | 91370222599000663F | / | 2024-05-22/— | AFB 240×115×53 MU10 | / | 所检项目符合标准 | / | 2024-05-29 | 城阳区 | 青岛市产品质量检验研究院
24 | 生产领域 | 页岩砖 | 青岛市城阳区俊功新型建材厂 | 92370214MA3E1PYK9N | / | 2024-05-25/— | FCB Y MU10 240×115×53 | / | 所检项目符合标准 | / | 2024-05-29 | 城阳区 | 青岛市产品质量检验研究院
25 | 生产领域 | 页岩砖 | 青岛福盈门建材有限公司 | 91370211057286839D | / | 2024-06-02/— | MU10 240×115×53(mm) | / | 所检项目符合标准 | / | 2024-06-11 | 西海岸新区 | 青岛市产品质量检验研究院