## 监督检验报告信息
2024年休闲服装产品质量市监督抽查结果
本次抽查了13家单位的20批次产品。其中，生产领域6家企业7批次，流通领域7家经销单位13 批次。 监督抽查不合格产品检出率为10%。 依据GB 18401-2010 《国家纺织产品基本安全技术规范》、GB/T 22849-2014《针织T恤衫》、GB/T 29862-2013《纺织品 纤维含量的标识》、FZ/T73020-2019《针织休闲服装》、FZ/T81007-2012 《单、夹服装》、FZ/T 81006-2017《牛仔服装》等标准，对甲醛含里，pH值，可分解致癌芳香胺染料，耐水色牢度，耐酸汗渍色牢度，耐碱汗渍色牢度，耐干摩擦色牢度，纤维含量等8个项目进行了检验。 抽查发现有2家企业的2批次产品不符合相关标准要求，不合格项目为：纤维含量。我局已依法对不合格产品开始了后处理工作。 具体抽查结果见附件。
附件
2024年休闲服装产品质量市级监督抽查结果汇总表
序号 | 抽样领域 | 产品名称 | 受检单位名称 | 统一社会信用代码 | 标称生产者名称 | 生产日期或批号 | 规格型号 | 商标 | 抽查结果 | 不合格项目 | 抽样日期 | 行政区划 | 承检单位
1 | 流通领域 | 上衣 | 李沧区晅果女装店（个体工商户） | 92370213MADP3B7H3Y | 青岛硕智合商贸有限公司 | —/— | XL | / | 不合格 | 纤维含量 | 2024-07-02 | 李沧区 | 青岛市产品质量检验研究院
2 | 流通领域 | 连衣裙 | 李沧区圣依昊服装店 | 92370213MACJFD8Y27 | 青岛恺益来商贸有限公司 | —/— | 170/（XL） | / | 不合格 | 纤维含量 | 2024-07-02 | 李沧区 | 青岛市产品质量检验研究院
3 | 生产领域 | 半裙 | 青岛阿菁娜服饰有限公司 | 91370202724038565B | / | 2024-2-14/— | L 165/70A | / | 所检项目符合标准 | / | 2024-05-14 | 市南区 | 青岛市产品质量检验研究院
4 | 生产领域 | 裤子 | 青岛阿菁娜服饰有限公司 | 91370202724038565B | / | 2024-4-1/— | L 165/70A | / | 所检项目符合标准 | / | 2024-05-14 | 市南区 | 青岛市产品质量检验研究院
5 | 生产领域 | 休闲裤 | 青岛和平天使制衣有限公司 | 913702037504066918 | / | 2024.5.10/— | 180/86A | / | 所检项目符合标准 | / | 2024-05-23 | 市北区 | 青岛市产品质量检验研究院
6 | 生产领域 | 女款短T | 青岛盛雅祺纺织科技有限公司 | 91370203MA3C5A9PXJ | / | 2024-01-26/— | 155/80A | / | 所检项目符合标准 | / | 2024-06-20 | 市北区 | 青岛市产品质量检验研究院
7 | 生产领域 | 圆领衫 | 青岛威鼎体育用品有限公司 | 913702127569194128 | / | 2024-03-28/— | (180/100A)3XL | / | 所检项目符合标准 | / | 2024-06-12 | 崂山区 | 青岛市产品质量检验研究院
8 | 生产领域 | 防晒服 | 青岛迈特龙商贸有限公司 | 9137020275691550X4 | / | 2024-3-10/— | 4XL 190/108A | 雅帝芯绣 | 所检项目符合标准 | / | 2024-05-30 | 市南区 | 青岛市产品质量检验研究院
9 | 流通领域 | 休闲裤 | 北京爱慕服饰销售有限公司青岛市南分公司 | 91370202321441835Q | 爱慕股份有限公司 | —/— | 175/90 | / | 所检项目符合标准 | / | 2024-06-27 | 市南区 | 青岛市产品质量检验研究院
10 | 流通领域 | 男T恤衫 | 济南报喜鸟服饰有限责任公司青岛万象城哈吉斯店 | 91370202MA3RJ1564K | 上海迪睿纺织科技有限公司 | —/— | 170/92A | / | 所检项目符合标准 | / | 2024-06-27 | 市南区 | 青岛市产品质量检验研究院
11 | 流通领域 | LS-天丝亚麻抽绳直筒裤 | 李沧区俪途服装店 | 92370213MACWN8Y601 | 青岛桩庄国际服装有限公司 | —/— | 170/72A L | / | 所检项目符合标准 | / | 2024-07-02 | 李沧区 | 青岛市产品质量检验研究院
12 | 流通领域 | 777印花T恤 | 李沧区俪途服装店 | 92370213MACWN8Y601 | 青岛桩庄国际服装有限公司 | —/— | 170/88A L | / | 所检项目符合标准 | / | 2024-07-02 | 李沧区 | 青岛市产品质量检验研究院
13 | 流通领域 | 半裙 | 李沧区圣依昊服装店 | 92370213MACJFD8Y27 | 青岛恺益来商贸有限公司 | —/— | 均码 | / | 所检项目符合标准 | / | 2024-07-02 | 李沧区 | 青岛市产品质量检验研究院
14 | 流通领域 | 筒裤 | 李沧区晅果女装店（个体工商户） | 92370213MADP3B7H3Y | 青岛硕智合商贸有限公司 | —/— | 30 | / | 所检项目符合标准 | / | 2024-07-02 | 李沧区 | 青岛市产品质量检验研究院
15 | 流通领域 | 男式短袖T恤 | 青岛国货汇海丽达购物中心有限公司绿城分公司 | 91370213MA3DQENL2P | 上海少华里贸易有限公司 | —/— | 175/96A L 50 | / | 所检项目符合标准 | / | 2024-07-02 | 李沧区 | 青岛市产品质量检验研究院
16 | 流通领域 | 短袖T恤 | 青岛国货汇海丽达购物中心有限公司绿城分公司 | 91370213MA3DQENL2P | 宁波罗蒙制衣有限公司 | —/— | 52 180/96A | / | 所检项目符合标准 | / | 2024-07-02 | 李沧区 | 青岛市产品质量检验研究院
17 | 流通领域 | 休闲短裤 | 青岛国货汇海丽达购物中心有限公司绿城分公司 | 91370213MA3DQENL2P | 宁波罗蒙制衣有限公司 | —/— | 185/94B XL | / | 所检项目符合标准 | / | 2024-07-02 | 李沧区 | 青岛市产品质量检验研究院
18 | 流通领域 | 短袖T恤 | 青岛国货汇海丽达购物中心有限公司绿城分公司 | 91370213MA3DQENL2P | 湖北美尔雅销售有限公司 | —/— | 180/100A(52) | MAILYARD美尔雅 | 所检项目符合标准 | / | 2024-07-02 | 李沧区 | 青岛市产品质量检验研究院
19 | 流通领域 | 男士牛仔衬衫 | 青岛永旺东泰商业有限公司西海岸店 | 91370211MA3PGL2W4Y | 永旺特慧优国际贸易（上海）有限公司 | —/— | 180/108A（XXXL） | / | 所检项目符合标准 | / | 2024-07-03 | 西海岸新区 | 青岛市产品质量检验研究院
20 | 生产领域 | 健步休闲4X-T24 T恤 | 青岛名人海体育用品有限公司 | 91370211093422869R | / | 2024-1-28/— | 170/92A（XL） | / | 所检项目符合标准 | / | 2024-06-21 | 西海岸新区 | 青岛市产品质量检验研究院