## Sheet9 (2)
2025年工业产品质量监督抽查不合格产品情况
2025年工业产品质量监督抽查按照工作方案已全部结束。全年完成了对烟花爆竹、消防产品、农资、儿童服装、婴幼儿服装等159类2782批次工业产品质量抽检工作，发现不合格产品94批次。具体见附件。
附件
2025年工业产品质量监督抽查不合格产品汇总表
序号 | 抽样领域 | 产品名称 | 受检单位名称 | 受检单位地址 | 标称生产单位 | 标称生产单位地址 | 规格型号 | 生产日期或批号 | 商标 | 不合格项目 | 标准值 | 单位 | 检验结果
1 | 生产领域 | 普通硅酸盐水泥 | 青岛鲁红大港水泥有限公司 | 山东省青岛市市北区青岛港7号码头44泊 | 青岛鲁红大港水泥有限公司 | 山东省青岛市市北区青岛港7号码头44泊 | P.O 42.5 | —/C254-011 | — | 细度 （45μm方孔筛筛余） | ≥5 | % | 3
2 | 流通领域 | 矿渣硅酸盐水泥 | 城阳区盛和煊建材商店 | 山东省青岛市城阳区上马街道北程社区782号 | 沂水县第二水泥厂 | 山东省临沂市沂水县黄山铺镇尧崖头村 | P.S.B 42.5 | —/2025/06/03C036 | — | 28d抗压强度平均值 | ≥42.5 | MPa | 32.5
[10 empty] | 替代混合材料-粉煤灰或火山灰质混合材料、石灰石中的一种 | 0～8 | % | 21 （粉煤灰或火山灰质混合材料9 +石灰石12）
[10 empty] | 主要混合材料-粒化高炉矿渣/矿渣粉 | ≥51 | % | 46
3 | 生产领域 | 掺混肥料 | 青岛奥利尔生物科技有限公司 | 青岛平度市蓼兰镇大万家村 | 青岛奥利尔生物科技有限公司 | 青岛平度市蓼兰镇大万家村 | 25kg/袋 26-12-14 N-P2O5-K2O 总养分≥52% | 2024-06-08/— | 图形商标 | 氯离子 | ≤3.0 | % | 11.5
4 | 流通领域 | 车用柴油 | 青岛蓝色加油站 | 青岛即墨市田横镇西王村（原即墨市王村镇驻地） | / | / | 0号 国Ⅵ | 进货日期：2024-11-29/— | / | 闪点（闭口） | ≥60 | ℃ | 49.5
5 | 流通领域 | 车用柴油 | 青岛震霖方正成品油销售有限公司加油站 | 青岛胶州市营海镇北辛庄村西 | 东营齐成化工科技有限公司 | 山东省东营市广饶县广饶街道辛河路以东、石大路以南200米（广饶经济开发区） | 0号 国Ⅵ | 进货日期：2025-03-21/— | / | 闪点（闭口） | ≥60 | ℃ | 41.0
6 | 流通领域 | 车用柴油 | 青岛中油环保科技有限公司清洁能源宜昌路油气站 | 山东省青岛市市北区宜昌路25号 | / | / | 0号 国Ⅵ | 进货日期：2025-03-25/— | / | 闪点（闭口） | ≥60 | ℃ | 47.5
7 | 流通领域 | 瓷砖胶 | 即墨区高颖装饰材料店（个体工商户） | 山东省青岛市即墨市环保装饰材料城808-100号（服装市场） | 广东青龙新材料有限公司 | 中山市港口镇兴港南路20号第2卡 | C1 20kg/袋 | 2025-06-19/— | 青龙 | 冻融循环后拉伸粘结强度 | ≥0.5MPa |  | 0.3MPa
[10 empty] | 浸水后拉伸粘结强度 | ≥0.5MPa |  | 0.4MPa
[10 empty] | 晾置时间≥20min，拉伸粘结强度 | ≥0.5MPa |  | 0.4MPa
[10 empty] | 热老化后拉伸粘结强度 | ≥0.5MPa |  | 0.3MPa
8 | 生产领域 | 脂肪族聚氨酯面漆 | 海洋化工研究院有限公司平度分公司 | 山东省青岛市平度市新河生态化工科技产业基地晋水路2号 | 海洋化工研究院有限公司平度分公司 | 山东省青岛市平度市新河生态化工科技产业基地晋水路2号 | 17L/桶 HJ500 | 2025-07-17/250717 | 图形商标 | 铅（Pd）含量 | ≤1000mg/kg |  | 3773mg/kg
9 | 流通领域 | 重负荷齿轮油 | 青岛市四方区金令福汽车配件经销处 | 青岛市四方区洛阳路1号（汽车配件城5区5号） | 北京金普科技集团有限公司 | 北京市门头沟区永定镇冯村西燕枫服装厂院内203室 | 4L/桶 85W-90 GL-5 | —/20250905001HD040006 | 黑至尊 | 运动黏度（100℃） | 13.5～＜18.5 | ㎡/s | 12.82
10 | 流通领域 | 顺风老视镜 | 黄岛区吴氏闪亮眼镜店 | 山东省青岛市青岛市黄岛区康大财富中心长江西路159号105号 | 温州市明曼眼镜有限公司 | 浙江省温州市瓯海区郭溪街道郭西村溪源路158号4楼 | +1.50D 瞳距 64mm | —/SF20241018 | 顺风 | 光学中心垂直互差， | ≤1.0 | mm | 2.56
[10 empty] | 光学中心单侧水平偏差， | ±1.0 | mm | R:+3.56 L:+6.00
[10 empty] | 光学中心水平偏差， | ±2.0 | mm | +9.56
11 | 流通领域 | 毛绒玩具 | 青岛丽达超市有限公司万象城店分公司 | 山东省青岛市市南区山东路6号丁青岛华润万象城二期第LG层第CG101号 | 山东紫裕商贸有限公司 | 山东省济宁市任城区观音阁街道台北路2号鲁南工矿办公楼三楼304号 | / | —/— | 紫裕 | 小零件 | 预定供36个月以下儿童使用的玩具及其可拆卸部件，按5.24（可预见的合理滥用测试）测试后脱落的部件，按5.2（小零件测试）测试时均不应完全容入小零件试验器。 |  | 测试后，鼻子脱落，鼻子能完全容入小零件试验器
12 | 流通领域 | 毛绒玩具（熊） | 青岛家佳源（城阳）购物中心有限公司 | 青岛市城阳区正阳路136号 | 山东紫裕商贸有限公司 | 山东省济宁市任城区观音阁街道台北路2号鲁南工矿办公楼三楼304号 | / | —/— | 紫裕 | 小零件 | 预定供36个月以下儿童使用的玩具及其可拆卸部件，按5.24（可预见的合理滥用测试）测试后脱落的部件，按5.2（小零件测试）测试时均不应完全容入小零件试验器。 |  | 测试后，眼睛和鼻子脱落，眼睛和鼻子均能完全容入小零件试验器
13 | 流通领域 | 毛绒玩具（蛇） | 青岛家佳源（城阳）购物中心有限公司 | 青岛市城阳区正阳路136号 | 山东紫裕商贸有限公司 | 山东省济宁市任城区观音阁街道台北路2号鲁南工矿办公楼三楼304号 | / | —/— | 紫裕 | 小零件 | 预定供36个月以下儿童使用的玩具及其可拆卸部件，按5.24（可预见的合理滥用测试）测试后脱落的部件，按5.2（小零件测试）测试时均不应完全容入小零件试验器。 |  | 测试后，眼睛脱落，眼睛能完全容入小零件试验器
14 | 流通领域 | 非食品直接接触用生物降解塑料购物袋 | 青岛即墨振华大润发商业有限公司 | 山东省青岛市即墨市振华街93号负一层 | 青岛安顺和包装科技有限公司 | 山东省青岛市市北区瑞昌路118号 | 550mm×（320+150）mm×0.035mm 6kg | 2025-01-10/— | / | 落镖冲击 | 不破裂数≥8个 |  | 初检：不破裂数为3个 复验1：不破裂数为2个 复验2：不破裂数为3个
15 | 流通领域 | 毛绒玩具（8寸熊猫坐款） | 山东潍坊百货集团股份有限公司即墨中百佳乐家超市 | 青岛即墨市鹤山路599号 | 青岛吉临居家居用品有限公司 | 山东省青岛市市南区宁夏路288号3号楼106室0521（集中办公区） | MR24112 | —/— | / | 小零件 | 预定供36个月以下儿童使用的玩具及其可拆卸部件，按5.24（可预见的合理滥用测试）测试后脱落的部件，按5.2（小零件测试）测试时均不应完全容入小零件试验器。 |  | 测试后，眼睛和鼻子脱落，眼睛和鼻子均能完全容入小零件试验器
16 | 流通领域 | 贝德拉水豚毛绒公仔小号 | 利群集团平度购物中心有限公司 | 山东省青岛市平度市杭州路62号 | 杭州青壹坊文化创意设计有限公司 | 中国（浙江）自由贸易试验区杭州市白杨街道科技园路1号1幢1-2001-2029室 | 货号：TR-ZY01894 | —/— | / | 小零件 | 预定供36个月以下儿童使用的玩具及其可拆卸部件，按5.24（可预见的合理滥用测试）测试后脱落的部件，按5.2（小零件测试）测试时均不应完全容入小零件试验器。 |  | 测试后，眼睛脱落，眼睛能完全容入小零件试验器
[10 empty] | 用于包装或玩具中的塑料袋或塑料薄膜 | a）进行5.10（塑料薄膜厚度测试）测试时，平均厚度大于或等于0.038mm，且每一次测得的厚度不应小于0.032mm。或者b）应有界线清晰的孔（孔中的物质已被去掉），且在任意最大为30mm×30mm的面积上，孔的总面积至少占1%。 |  | a)平均厚度：0.030mm 最小厚度：0.030mm b)塑料袋上无孔
17 | 流通领域 | 成品老视镜 | 市北区明视得眼镜店 | 山东省青岛市市北区人民路301号（市北区宗怡居旅馆）—A6 | 丹阳市开发区青远眼镜厂 | 丹阳市开发区中山路155弄48号 | 5001 +3.00D OCD=63 | 2024-09-03/— | 老伴 | 光学中心单侧水平偏差， | ±1.0 | mm | R:+2.00 L:+0.96
[10 empty] | 光学中心水平偏差， | ±2.0 | mm | +2.96
18 | 流通领域 | 老视镜 | 青岛鑫悦铭医疗科技有限公司 | 山东省青岛市市北区人民路269号L2 | 温州市凯鹏光学眼镜有限公司 | 温州市瓯海娄桥街道河庄卧龙北路69号 | 889 +3.00 OCD=63 | —/— | 图形商标 | 光学中心单侧水平偏差， | ±1.0 | mm | R:-2.74 L:-2.94
[10 empty] | 光学中心水平偏差， | ±2.0 | mm | -5.68
19 | 生产领域 | BOPA/LDPE复合袋 | 青岛彩正包装有限公司 | 山东省青岛市平度市南村镇平安路5号 | 青岛彩正包装有限公司 | 山东省青岛市平度市南村镇平安路5号 | 170×210×0.065（mm）250g | 2025-05-09/— | / | 氧气透过量 | ≤50 | cm3/(㎡·24h·0.1MPa） | 初检：57.4 复验1：58.5 复验2：58.5
20 | 流通领域 | 璐璐凯帝旅行箱包 | 莱西市孩子王国玩具城（个体工商户） | 山东省青岛市莱西市水集街道办事处上海西路18号万达广场2F-1A | 新干县军鹏箱包配件有限公司 | 江西省吉安市新干县博派箱包基地 | 640×440×280 26寸 型号：C697 | —/— | 璐璐凯帝 | 振荡冲击性能 | 试验后箱体（包体）不变形，无开裂；各部件不变形，无断裂、损坏，不开线；固定件、连接件不松动；拉杆拉合顺畅，不变形、不松动、无卡阻，不脱节；拉杆与箱体（包体）结合部无开裂、松动；箱（包）锁开启正常，密码锁无卡死、跳号、脱勾、乱号及密码失控现象 |  | 负重16kg，提把振荡冲击300次后，箱体和铝框变形，箱锁不能正常开启
21 | 流通领域 | 吹塑膜 | 即墨区陈廷华农资经营部 | 山东省即墨市移风店镇上泊村 | 海阳市春暖地膜厂 | 山东省烟台市海阳市生产村南山 | Ⅱ类 900mm×0.01mm | 2024-02-24/— | 盖丰 | 厚度极限偏差 | +0.003 -0.002 | mm | 初检：-0.005 -0.006 复验1：-0.005 -0.007 复验2：-0.005 -0.007
[10 empty] | 平均厚度偏差 | +15 -12 | % | 初检：-60 复验1：-60 复验2：-60
22 | 流通领域 | 聚乙烯吹塑农用地面覆盖薄膜 | 李成雪 | 莱西市东庄头蔬菜批发市场（驻地） | 平度市民星地膜厂 | 平度市古岘镇驻地 | Ⅱ类 1m×0.01mm | —/— | 青叶 | 厚度极限偏差 | +0.003 -0.002 | mm | 初检：-0.002 -0.005 复验1：-0.003 -0.005 复验2：-0.002 -0.005
[10 empty] | 平均厚度偏差 | +15 -12 | % | 初检：-30 复验1：-40 复验2：-40
23 | 流通领域 | 聚乙烯吹塑农用地面覆盖薄膜 | 崔旭龙 | 莱西市店埠镇庄头村 | 平度市裕诺丰塑料制品有限公司 | 山东省青岛市平度市古岘镇驻地沽河路347号 | Ⅱ类 900mm×0.01mm | 2025-03-22/— | 裕诺丰 | 厚度极限偏差 | +0.003 -0.002 | mm | 初检：-0.003 -0.005 复验1：-0.003 -0.005 复验2：-0.003 -0.005
[10 empty] | 平均厚度偏差 | +15 -12 | % | 初检：-40 复验1：-40 复验2：-40
24 | 流通领域 | 聚乙烯吹塑农用地面覆盖薄膜 | 崔旭龙 | 莱西市店埠镇庄头村 | 平度市裕诺丰塑料制品有限公司 | 山东省青岛市平度市古岘镇驻地沽河路347号 | Ⅱ类 900mm×0.01mm | 2025-03-22/— | 裕诺丰 | 厚度极限偏差 | +0.003 -0.002 | mm | 初检：-0.001 -0.005 复验1：-0.002 -0.005 复验2：-0.002 -0.005
[10 empty] | 平均厚度偏差 | +15 -12 | % | 初检：-30 复验1：-30 复验2：-30
25 | 流通领域 | 消防水枪 | 即墨区兰洁消防设备商店 | 山东省青岛市即墨区通济新区西流峰村267号 | 高邮市华烨消防器材厂 | 高邮市三垛镇武宁村武西路18号 | QZ3.5/7.5 | 2024-01-02/— | / | 密封性能 | 加压至最大工作压力1.6MPa，保压2min，枪体及各密封部位不允许渗漏。 |  | 试验压力1.6MPa，出现渗漏。
[10 empty] | 耐水压强度 | 加压至最大工作压力1.5倍(2.4MPa)，保压2min，水枪不应出现裂纹、断裂或影响正常使用的残余变形。 |  | 在升压过程中接口处出现断裂，未达到设定压力2.4MPa.
26 | 流通领域 | 内扣式接口(消防接口) | 平度市悦佰宏消防用品店 | 山东省青岛市平度市东阁街道办事处后巷子村1幢54号 | 高邮市顺威消防科技有限公司 | 高邮市三垛镇武宁村 | KD65 | 2024-09-16/— | / | 密封性能 | 接口成对连接后，在0.3MPa水压和公称压力（1.6MPa)水压下均不应发生渗漏现象。 |  | 1#：试验压力1.6MPa，出现渗漏现象。
[10 empty] | 耐腐蚀性能 | 接口经96h连续喷射盐雾腐蚀试验后，接口表面应无起层、氧化、剥落或其他肉眼可见的点蚀凹坑，并能正常操作使用。 |  | 2#、3#：经96h连续喷射盐雾腐蚀试验后，接口表面均出现氧化、剥落现象。
[10 empty] | 水压性能 | 接口在1.5倍公称压力（2.4MPa)水压下，不应出现可见裂缝或断裂现象。接口经水压强度试验后应能正常操作使用。 |  | 1#：在升压过程中接口处出现渗漏现象，未达到设定工作压力2.4MPa。
27 | 流通领域 | 室内消火栓 | 平度市悦佰宏消防用品店 | 山东省青岛市平度市东阁街道办事处后巷子村1幢54号 | 泰州市泓源消防装备制造有限公司 | 泰州市姜堰区华港镇溪东村 | SN65-A | 2023-10-29/— | / | 腐蚀试验 | 经耐腐蚀试验后，试样不应产生腐蚀损坏。 |  | 1#:经耐腐蚀试验后，试样产生了腐蚀损坏。
[10 empty] | 其他连接部位 | 应能承受1.6MPa压力，持续2min不应有渗漏现象。 |  | 2#：试验压力1.6MPa，出现渗漏现象。
[10 empty] | 其他连接部位密封性能 | 应能承受1.6MPa压力，持续2min不应有渗漏现象。 |  | 1#：试验压力1.6MPa，出现渗漏现象。
[10 empty] | 水压强度 | 阀体和阀盖应能承受2.4MPa压力，持续2min不应有破裂和渗漏现象。 |  | 2#：在升压过程中消防接口处出现破裂和渗漏现象，未达到设定工作压力2.4MPa。
28 | 流通领域 | 有衬里消防水带 | 即墨区鑫沛业消防器材经销部（个体工商户） | 山东省青岛市即墨区通济新经济区华桥村青岛万兴顺通物流园内C01号 | 扬州双牛消防装备有限公司 | 高邮市三垛镇工业集中区 | 8-65-25-涤纶长丝/涤纶长丝-合成橡胶 | 2024-06-07/— | 沐氏双牛 | 附着强度 | 水带织物层与衬里(或外覆层)之间的附着强度不应低于20N/25mm。 |  | 1#:7.1N/25mm 2#:6.9N/25mm
29 | 流通领域 | 软护套（普通聚氯乙烯护套阻燃C类软线） | 平度市凯凯长城电器商店 | 山东省青岛市平度市贸易城6区39号 | 青岛震诚线缆有限公司 | 山东省青岛市市南区银川西路67号A1座474（集中办公区） | ZC-RVV 300/500V 2×1 | 2024.11.13/— | — | 标志连续性检查 | 一个完整标志的末端与下一个标志的始端之间的距离最大550 | mm | 840
[10 empty] | 标志内容检查 | 电缆应有制造厂名、产品型号和额定电压的连续标志 |  | 线体上无制造厂名
[10 empty] | 导体电阻（20℃） | 最大19.5 | Ω/km | 42.0 41.7
[10 empty] | 护套平均厚度 | 最小0.8 | mm | 0.7
[10 empty] | 绝缘老化前抗张强度 | 最小10.0 | N/mm2 | 9.3 9.0
[10 empty] | 绝缘热失重试验 （80℃，168h） | 最大2.0 | mg/cm2 | 2.7 2.6
30 | 流通领域 | 通用橡套软电缆电线（普通强度橡套软线） | 城阳区雨骐鑫盛电线电缆批发部 | 山东省青岛市城阳区城阳街道城子社区绣城路520号网点 | 河北华圣线缆有限公司（涉嫌假冒） | 河北河间经济开发区建设路北大街17号（西区） | 60245 IEC 53(YZ) 300/500V 3×2.5 | 2024.08.31/— | — | 绝缘线芯颜色识别 | 应符合GB/T 5013.1标准第4.1.1、4.1.2条要求 |  | 绝缘线芯颜色使用灰色
31 | 流通领域 | —（一般用途单芯硬导体无护套阻燃C类电缆） | 市北区鑫沈惠线缆经销处 | 山东省青岛市市北区重庆南路229号C区1号楼10号 | 国超电缆有限公司 | 宁晋县贾家口镇连邱村 | ZC-BV 450/750V 1×2.5 | 2024.10.29/— | — | 标志连续性检查 | 一个完整标志的末端与下一个标志的始端之间的距离最大275 | mm | 570
32 | 流通领域 | 一般用途单芯硬导体无护套阻燃电线（一般用途单芯硬导体无护套阻燃C类电缆） | 市北区鑫沈惠线缆经销处 | 山东省青岛市市北区重庆南路229号C区1号楼10号 | 青岛博洋线缆有限公司 | 山东省青岛市市北区重庆南路229号C区1号楼10号 | ZC-BV 450/750V 1×4 | 2024.03/— | — | 标志连续性检查 | 一个完整标志的末端与下一个标志的始端之间的距离最大275 | mm | 线体上无标志
[10 empty] | 标志内容检查 | 电缆应有制造厂名、产品型号和额定电压的连续标志 |  | 线体上无标志
[10 empty] | 标志清晰度检查 | 所有标志应字迹清楚 |  | 线体上无标志
33 | 流通领域 | 铜芯聚氯乙烯绝缘聚氯乙烯护套绝缘阻燃D类软电线（铜芯聚氯乙烯绝缘聚氯乙烯护套阻燃D类软电缆） | 李沧区无敌电线电缆经销处 | 山东省青岛市李沧区京口路96号戊网点 | 天津津飞达线缆科技有限公司 | 天津自贸试验区（空港经济区）中心大道华盈大厦216室 | ZD-RVV 300/500V 2×1.5 | 2024-12-07/— | — | 护套平均厚度 | 最小0.8 | mm | 0.7
34 | 流通领域 | 聚氯乙烯护套阻燃软电缆（铜芯聚氯乙烯绝缘聚氯乙烯护套阻燃C类软电缆） | 胶州市缆系华夏电缆经销处 | 山东省青岛市胶州市中云惠州路195号网点 | 山东鲁东电缆股份有限公司 | 山东省德州市禹城市国家高新技术产业开发区天辰路西段南侧德州高新区协同发展产业园C11幢办公楼东楼408室 | ZC-RVV 300/500V 3×0.75 | 2024-11.19/— | — | 绝缘线芯颜色识别 | 应符合Q/SDLD-02-2024标准第7.3.3.1.1条要求 |  | 绝缘线芯颜色使用黄色和绿色
35 | 流通领域 | 电力电缆（交联聚乙烯绝缘聚氯乙烯护套阻燃C类电力电缆） | 黄岛区荣梦元五金店 | 山东省青岛市黄岛区辛安街道办事处辛安社区121号 | 浙江元通线缆制造有限公司 | 浙江省杭州市余杭区崇贤镇陆家桥 | ZC-YJV-0.6/1 3×6 | 2024年7月31日/— | — | 护套热失重试验 （100℃，168h） | 最大1.5 | mg/cm2 | 5.1
[10 empty] | 绝缘线芯颜色识别 | 应符合GB/T 12706.1—2020附录E |  | 绝缘线芯颜色使用蓝色和黄/绿色
36 | 电商领域 | 聚氯乙烯绝缘阻燃软电线（铜芯聚氯乙烯绝缘绞型连接用阻燃C类软电线） | 李沧区腾旺达五金建材商行 | 山东省青岛市李沧区兴国路2-1号 | 阳谷泽辉线缆有限公司 | 山东省聊城市阳谷县侨润办事处大众路316号 | ZC-RVS 300/300V 2×0.75 | 2024.04/— | — | 导体电阻（20℃） | 最大26.0 | Ω/km | 34.8 36.5
[10 empty] | 绝缘老化前抗张强度 | 最小10.0 | N/mm2 | 8.6 7.9
37 | 生产领域 | 冷藏（阴凉）展示柜 | 青岛英迪菲电器有限公司 | 山东省青岛市即墨区灵山办事处灵通路26号 | 青岛英迪菲电器有限公司 | 山东省青岛市即墨区灵山办事处灵通路26号 | YDF-LCF-260 | 2025-02-21/— | — | 对触及带电部件的防护 | 符合GB 4706.1—2005、GB 4706.102—2010第8章标准要求。 |  | 不符合要求 器具无压缩机护罩，B型试验探棒触及基本绝缘
[10 empty] | 螺钉和连接 | 符合 GB 4706.1—2005、GB 4706.102—2010第28章标准要求。 |  | 不符合要求 单个自攻螺钉用来提供接地连续性的连接
[10 empty] | 温度试验 | 按GB/T 21001.2—2015、GB/T 21001.3—2015规定要求。 θah≤+10℃ θb≥+1℃ |  | 不符合要求 θah：+13.9℃ θb：-4.9℃
[10 empty] | 总展示面积/总有效容积 | 按GB/T 21001.2—2015、GB/T 21001.3—2015规定要求，实测值不应小于额定值。 展示面积单位：㎡ 有效容积单位：L |  | 不符合要求 额定展示面积：0.78㎡ 实测展示面积：0.492㎡ 额定有效容积：260L 实测有效容积：246.8L
38 | 流通领域 | 电热毯 | 青岛聚盈创品商贸有限公司 | 山东省青岛市市北区大港二路6号甲8户二层 | 新乐市思婷电器有限公司 | 新乐市承安镇三合铺迎春路65号 | TT150×70 | —/— | — | 电源连接和外部软线 | 符合 GB 4706.1—2005、GB 4706.8—2008第25章标准要求 |  | 样品电源软线无标称横截面积，实测软线横截面积为0.18mm2 样品电源软线在控制器入口处无固定措施，也未对护套进行模压固定； 试验期间，接线端子焊接处被拉脱； 试验后，软线的纵向位移超过2mm
[10 empty] | 非正常工作（只进行19.102或19.103或19.110条的试验） | 符合 GB 4706.1—2005、GB 4706.8—2008第19章标准要求 |  | 发热元件温升：160.3K
[10 empty] | 机械强度（只进行21.111.1条的试验） | 符合 GB 4706.1—2005、GB 4706.8—2008第21章标准要求 |  | 试验进行到12851周期时，发热线的发热金属丝断开
[10 empty] | 结构（不包括第22.46条的试验） | 符合 GB 4706.1—2005、GB 4706.8—2008第22章标准要求 |  | 样品无带子或类似方法等用于固定连接的措施
39 | 流通领域 | 调温型电热毯 | 青岛鸿创优品商贸有限公司 | 山东省青岛市李沧区中崂路969号[1]单元E厅西3跨 | 无锡安贝雅纺织品有限公司 | 无锡市滨湖区华润悦府13号3236室 | TT150×120-6X | —/— | — | 标志和说明 | 符合 GB 4706.1—2005、GB 4706.8—2008第7章标准要求 |  | 器具包装内无使用说明书
[10 empty] | 电源连接和外部软线 | 符合 GB 4706.1—2005、GB 4706.8—2008第25章标准要求 |  | 样品电源软线无标称横截面积，实测软线横截面积为0.18mm2 样品电源软线在控制器入口处无固定措施，也未对护套进行模压固定； 试验期间，接线端子焊接处被拉脱； 试验后，软线的纵向位移超过2mm
[10 empty] | 非正常工作（只进行19.102或19.103或19.110条的试验） | 符合 GB 4706.1—2005、GB 4706.8—2008第19章标准要求 |  | 发热元件温升：165.5K
[10 empty] | 机械强度（只进行21.111.1条的试验） | 符合 GB 4706.1—2005、GB 4706.8—2008第21章标准要求 |  | 试验进行到14913周期时，发热线的发热金属丝断开
[10 empty] | 结构（不包括第22.46条的试验） | 符合 GB 4706.1—2005、GB 4706.8—2008第22章标准要求 |  | 样品无带子或类似方法等用于固定连接的措施
40 | 流通领域 | 红领巾 | 青岛永旺东泰商业有限公司 | 青岛市市南区香港中路72号 | 义乌市罗弗文化用品有限责任公司 | 浙江省金华市义乌市江东街道西陈一区32幢1单元 | 1.2米（120cm×72cm×72cm）No.3043 | -/- | / | 纤维含量-（%） | 仿棉、纤维 |  | 聚酯纤维 100
41 | 流通领域 | 国旗 | 市北区可得优办公用品商行 | 青岛市市北区昌邑路4号甲2号楼一层临街房 | 保定市南市区光达纺织印染厂 | 保定市莲池区环城南路128号 | 160cm×240cm 2# | -/- | / | 标准国旗尺寸和允许误差 | 符合标准GB 12982-2004第4.2条规定 |  | 旗面长、旗面高、小五角星下角尖距旗面高的中心线、旗杆套宽度不符合标准要求
[10 empty] | 国旗缝制 | 符合标准GB 12982-2004第4.6条规定 |  | 缝制针脚数为16针/100mm不符合标准要求
42 | 流通领域 | 火芯绒女单裤 | 青岛维客商业连锁有限公司李沧东李万达店 | 山东省青岛市李沧区浮山路街道巨峰路178号综合楼Z-B1-A | 安阳市碧棉谷实业有限公司 | 安阳市龙安区马头涧乡上毛仪涧村东北 | XXXL | -/- | / | 使用说明 | 符合标准GB/T 5296.4-2012规定 |  | 不符合
43 | 流通领域 | 毛巾 | 青岛维客商业连锁有限公司李沧东李万达店 | 山东省青岛市李沧区浮山路街道巨峰路178号综合楼Z-B1-A | 山东申花品牌管理有限公司 | 山东省临沂市高新技术产业开发区双月园路科技创业园D座908房间 | 35×75cm | -/- | / | 使用说明 | 符合标准GB/T 5296.4-2012规定 |  | 不符合
44 | 流通领域 | 床单 | 即墨区青衣品汇服装批发店（个体工商户） | 山东省青岛市即墨区通济街道岙兰路1137号宝龙广场M1-L1-112 | 南通莎茜纺织品有限公司 | 南通市通州区川姜镇志南村十一组 | 240×250cm | -/- | / | 纤维含量-（%） | 棉82.8 允差为5 聚酯纤维17.2 允差为5 |  | 棉 100
[10 empty] | 使用说明 | 符合标准GB/T 5296.4-2012规定 |  | 不符合
45 | 流通领域 | 男士休闲卫衣 | 利群集团即墨商厦有限公司 | 青岛即墨市鹤山路144号 | 北京每日放送文化发展有限公司 | 北京市房山区城关街道顾八路1区1号-D424 | 3XL 185/110 | -/- | / | 纤维含量-（%） | 再生纤维素纤维（天丝）45 允差为5 膨体德绒45 允差为5 氨纶10 允差为3 |  | 腈纶49.5 再生纤维素纤维41.1 氨纶9.4
[10 empty] | 使用说明 | 符合标准GB/T 5296.4-2012规定 |  | 不符合
46 | 流通领域 | 元气艾养女套 | 即墨区青衣品汇服装批发店（个体工商户） | 山东省青岛市即墨区通济街道岙兰路1137号宝龙广场M1-L1-112 | 东阳升羽科技有限公司 | 浙江省金华市东阳市江北街道临江社区北鹿西街209号4楼402 | XL 170/95 | -/- | / | 纤维含量-（%） | 再生素纤维42 允差为5 锦纶31 允差为5 腈纶19 允差为5 氨纶8 允差为3 |  | 再生纤维素纤维42.8 锦纶32.8 腈纶18.2 氨纶6.2
[10 empty] | 使用说明 | 符合标准GB/T 5296.4-2012规定 |  | 不符合
47 | 流通领域 | 时尚保暖内衣 | 即墨区青衣品汇服装批发店（个体工商户） | 山东省青岛市即墨区通济街道岙兰路1137号宝龙广场M1-L1-112 | 义乌市希豪内衣厂 | 浙江省金华市义乌市廿三里街道王店村丁店46号 | 上衣：XXXL 裤子：XXXL 2 | -/- | / | 使用说明 | 按GB/T 5296.4规定执行，儿童产品按GB/T 5296.4和GB 31701规定执行 |  | 不符合
48 | 流通领域 | 长裤（水洗产品） | 青岛北方国贸集团股份有限公司 | 青岛市李沧区向阳路50号 | 湖州男生女生品牌管理有限公司 | 浙江省湖州市吴兴区织里镇阿祥路777号 | 140/60 | -/- | / | 绳带要求 | 绳带要求符合标准GB 31701-2015表3要求 |  | 服装平摊至最大尺寸时，伸出绳带长度175mm
49 | 流通领域 | 有机棉浴巾 | 青岛丽达李沧购物中心有限公司 | 山东省青岛市李沧区铜川路216号1号楼101户、B101户、B102户、B103户、B105户、B106户、B107户、B108户、B109户、B110户 | 三利集团服饰有限公司 | 闵行区黎安路968号 | 70×140cm | -/- | 图形商标 | 使用说明 | 符合标准GB/T 5296.4-2012规定 |  | 不符合
50 | 流通领域 | 男士时尚内裤 | 青岛丽达李沧购物中心有限公司 | 山东省青岛市李沧区铜川路216号1号楼101户、B101户、B102户、B103户、B105户、B106户、B107户、B108户、B109户、B110户 | 青岛馥香优品商贸有限公司 | 山东省青岛市李沧区夏庄路129号 | 3件185/110 3XL 1件170/95 L | -/- | / | 使用说明 | 符合标准GB/T 5296.4-2012规定 |  | 不符合
51 | 流通领域 | 梭织工装裤 | 李沧区嗒嘀嗒嘀服装店（个体工商户） | 山东省青岛市李沧区铜川路216号1号楼101户A2F012 | 福建泉州嗒嘀嗒服饰有限公司 | 福建省泉州市丰泽区嘉祥路529号厂房大楼三层 | 130/59 | -/- | / | 纤维含量-（%） | 面布： 棉93.0 允差为5 聚酯纤维7.0 允差为3 |  | 棉 100
[10 empty] | 使用说明 | 按GB/T 5296.4规定执行 |  | 不符合
[10 empty] | 绳带要求 | 绳带要求符合标准GB 31701-2015表3要求 |  | 长至脚踝处的服装，底边处弹性绳带未完全置于服装内；服装平摊至最大尺寸时，腰部伸出的绳带长度260mm；绳带末端使用立体装饰物。
52 | 流通领域 | 山羊绒套装男 | 利群集团胶州购物广场有限公司 | 青岛胶州市宁波路以西澳门路以南 | 义乌市浩裕服饰有限公司 | 浙江省义乌市大陈镇红旗工业区龙溪路6号 | 2XL 180/105 | -/- | / | 纤维含量-（%） | 主面料： 聚酯纤维90 允差为5 氨纶10 允差为3 贴片面料： 粘纤36.2 允差为5 腈纶33.2 允差为5 聚酯纤维18.9 允差为5 氨纶6.2 允差为3 桑蚕丝3.5 允差为3 山羊绒2 允差为3,实际含量不得为0 |  | 主面料 ： 聚酯纤维90 氨纶10 贴片面料： 粘纤44.3 腈纶28.1 聚酯纤维17.9 氨纶4.8 桑蚕丝2.6 山羊绒2.3
[10 empty] | 使用说明 | 符合标准GB/T 5296.4-2012规定 |  | 不符合
53 | 流通领域 | 男装短袖T恤衫（圆领） | 青岛永旺东泰商业有限公司合肥路永旺广场 | 青岛市市北区合肥路672号 | 中山市棉韵纺织制衣有限公司 | 中山市小榄镇环镇北路竹源物业三区B1幢二楼 | L 175/100 | -/- | 棉元素 | 使用说明 | 符合标准GB/T 5296.4-2012规定 |  | 不符合
54 | 流通领域 | 长袖T恤K | 崂山区石头剪刀布童装店 | 青岛市崂山区劲松七路237号左岸风度56-60号楼底商5号网点 | 杭州啦芙莱服饰有限公司 | 杭州市江干区钱江国际时代广场1幢1615室 | 150 | -/- | / | 使用说明（长袖T恤K） | 符合标准GB/T 5296.4-2012规定 |  | 不符合
55 | 流通领域 | 国旗 | 青岛金鼎广场有限公司 | 山东省青岛市崂山区海尔路83号 | 青岛爱科新能源设备公司 | 青岛市北区市场二路33号632室 | 128×192cm | -/- | / | 标准国旗尺寸和允许误差 | 符合标准GB 12982-2004第4.2条规定 |  | 小五角星下角尖距旗面高的中心线20mm，不符合
56 | 流通领域 | 超薄亲肤极简T恤 | 市南区金和百瑞奥帆服装店（个体工商户） | 山东省青岛市市南区澳门路86号203户-1 | 青岛爱达服装设计有限公司 | 山东省青岛市即墨区天山一路767号1号楼201户 | 160/84 B（M） | -/- | / | 使用说明（超薄亲肤极简T恤） | 符合标准GB/T 5296.4-2012规定 |  | 不符合
57 | 流通领域 | 棉T | 城阳区艾衣佳服装店 | 山东省青岛市城阳区夏庄街道黑龙江中路2111号商业2115号等东方城购物中心二层2151号 | 济南方铎服饰有限公司 | 山东省济南市天桥区泺口街道泺口服装城服装大厦五层A区512号 | L | -/- | / | 使用说明 | 按GB/T 5296.4的规定执行，儿童产品按GB/T 5296.4和GB 31701的规定执行 |  | 不符合
58 | 流通领域 | T恤 | 黄岛区肖婷婷服装店 | 山东省青岛市黄岛区漓江西路1669号永旺梦乐城2楼204商户 | 杭州木之言服饰设计有限公司 | 浙江省杭州市拱墅区甘长路41号403室 | 160/84A M | -/- | / | 纤维含量-（%） | 棉94.8 允差为5 聚酯纤维5.2 允差为3 |  | 聚酯纤维 50.6 棉 49.4
[10 empty] | 使用说明 | 按GB/T 5296.4的规定执行，儿童产品按GB/T 5296.4和GB 31701的规定执行 |  | 不符合
59 | 流通领域 | T恤 | 黄岛区蔓娜诺迪服装店 | 山东省青岛市黄岛区漓江西路1669号永旺梦乐城青岛西海岸店2楼216-217号 | 广州大迈商业有限公司 | 广州市海珠区惠纺街4号2208房 | S 155/80A | -/- | / | 使用说明 | 符合标准GB/T 5296.4-2012规定 |  | 不符合
60 | 流通领域 | 莫代尔系带初生衣 | 即墨区金柏川童装店 | 山东省青岛市即墨区华山一路261号F1-136户（服装市场） | 石家庄月牙子服饰有限公司 | 河北省石家庄市新华区新华路91号金亿城大厦1005室 | 52/40 | -/- | / | 使用说明 | 按GB/T 5296.4和GB 31701规定执行，针织婴幼儿服装还应在使用说明上标明“不可干洗”的字样。 |  | 不符合
61 | 流通领域 | 半袖封裆连体 | 即墨区金柏川童装店 | 山东省青岛市即墨区华山一路261号F1-136户（服装市场） | 石家庄月牙子服饰有限公司 | 河北省石家庄市新华区新华路91号金亿城大厦1005室 | 80/50 | -/- | / | 使用说明 | 按GB/T 5296.4和GB 31701规定执行，针织婴幼儿服装还应在使用说明上标明“不可干洗”的字样。 |  | 不符合
62 | 电商领域 | ZOOM ZOOM ZOO方巾 | 青岛那须藤家庭用品有限公司 | 山东省青岛市城阳区仙山东路7号 | 青岛那须藤家庭用品有限公司 | 山东省青岛市城阳区仙山东路7号 | 34cm×36cm | -/- | / | 吸水性-（s） | ≤30 |  | ＞90
63 | 电商领域 | A类功能纤维被 | 青岛花语轩家纺有限公司 | 山东省青岛市城阳区城阳街道中城路612号2号楼腾程伟业生态园一层 | 青岛多赫家纺有限公司 | 青岛市李沧区书院路37-13号 | 150×200cm | -/- | LGQ | 使用说明 | 符合GB/T 5296.4和GB 18401规定，儿童产品还应符合GB 31701规定 |  | 不符合
64 | 电商领域 | 纯棉毛巾 | 青岛行美家居用品有限公司 | 山东省青岛市城阳区成康路310号 | 高阳县鼎熙纺织品制造有限公司 | 河北省保定市高阳县小王果庄乡于堤村工业区南路9号 | 34×74±2cm | -/- | 鼎熙家纺 | 使用说明 | 符合GB/T 5296.4和GB 31701要求；产品应标明规格尺寸，如果产品需洗涤后使用，则应在产品的明显位置标志“需洗涤后使用”字样 |  | 不符合
65 | 电商领域 | 刺绣纱豆豆毯 | 青岛比迪芬妮婴童用品有限公司 | 青岛胶州市阜安工业园一园中环西路 | 青岛比迪芬妮婴童用品有限公司 | 青岛胶州市阜安工业园一园中环西路 | 100*80cm | -/- | / | 纤维含量-（%） | 表棉 棉100 允差为0 反面 豆豆毯 |  | 表棉: 棉 100 反面: 聚酯纤维 100
[10 empty] | 使用说明 | 按GB/T 5296.4和GB 31701规定执行，且应在使用说明上标明“不可干洗”字样 |  | 不符合
66 | 电商领域 | 澡巾 | 青岛悦然纺织有限公司 | 山东省青岛市城阳区玉皇岭工业园成康路310号 | 保定舒方雅纺织品制造有限公司 | 河北省保定市高阳县高阳镇南街麻市街8号 | 90×40±2cm | -/- | 舒方雅 | 纤维含量-（%） | 棉85 允差为5 涤15 允差为5 （缎档及装饰部分除外） |  | 棉 62.1 聚酯纤维 31.2 再生纤维素纤维5.7 腈纶1.0 (含微量锦纶、桑蚕丝、亚麻，缎档装饰部分除外)
[10 empty] | pH值 | 4.0～8.5 |  | 9.0
[10 empty] | 使用说明 | 符合GB/T 5296.4和GB 31701要求；产品应标明规格尺寸，如果产品需洗涤后使用，则应在产品的明显位置标志“需洗涤后使用”字样 |  | 不符合
67 | 电商领域 | 豆豆双面枕 | 青岛中宝鸿源电子商务有限公司 | 山东省青岛市城阳区文阳路97号28号楼4单元502室 | 青岛中宝鸿源电子商务有限公司 | 山东省青岛市城阳区文阳路97号28号楼4单元502室 | 30mm*50mm | 2022年8月/- | / | 纤维含量-（%） | A版： 棉100 允差为0 B版：豆豆绒 填充物：超细旦纤维 |  | A版面料 棉100 B版面料 聚酯纤维100 填充物 聚酯纤维100
[10 empty] | 使用说明 | 符合GB/T 5296.4和GB 18401规定，儿童产品还应符合GB 31701规定 |  | 不符合
68 | 电商领域 | 搭扣连体衣 | 青岛飞尔速服饰有限公司 | 山东省青岛市城阳区白沙湾路6号均和云谷青岛未来创新园11号101楼栋 | 青岛好运贝贝服饰有限公司 | 山东省青岛市即墨市龙山街道办事处石龙庄村 | 73/48 | -/- | 图形商标 | 使用说明 | 按GB/T 5296.4和GB 31701规定执行，且应在使用说明上标明“不可干洗”字样 |  | 不符合
69 | 电商领域 | 兰精莫代尔睡袋 | 青岛铭恩嘉悦服饰有限公司 | 山东省青岛市即墨区通济街道恒山路148-1号院内B单元4楼401 | 青岛信得维达贸易有限公司 | 山东省青岛市即墨区店子山三路521号 | 90 | -/- | 图形商标 | 使用说明 | 按GB/T 5296.4和GB 31701规定执行，且应在使用说明上标明“不可干洗”字样 |  | 不符合
70 | 电商领域 | 系带连体衣 | 青岛飞尔速服饰有限公司 | 山东省青岛市城阳区白沙湾路6号均和云谷青岛未来创新园11号101楼栋 | 青岛好运贝贝服饰有限公司 | 山东省青岛市即墨市龙山街道办事处石龙庄村 | 73/48 | -/- | 图形商标 | 使用说明 | 按GB/T 5296.4和GB 31701规定执行，且应在使用说明上标明“不可干洗”字样 |  | 不符合
71 | 电商领域 | 加绒牛仔长裤 | 青岛中盛达服饰有限公司 | 山东省青岛市即墨区嵩山三路425号乙东二楼201室 | 常熟玖珂服饰有限公司 | 常熟市莫城街道燕巷村莫干路197号15幢一楼 | 120 | -/- | / | 纤维含量-（%） | 棉65 允差为5 聚酯纤维25 允差为5 粘纤10 允差为3 |  | 表层: 棉 50.7 聚酯纤维 32.5 粘纤 13.4 锦纶 3.4 （含微量氨纶散纤维、腈纶、莱赛尔纤维、莫代尔纤维，含胶） 里层: 聚酯纤维 63.0 腈纶 23.8 粘纤 13.2 （含胶）
[10 empty] | 使用说明 | 按GB/T 5296.4规定执行 |  | 不符合
[10 empty] | 绳带要求 | 绳带要求符合标准GB 31701-2015表3要求 |  | 固着在腰部的绳带，从固着点伸出长度210mm，服装平摊至最大尺寸时，伸出绳带长度210mm
72 | 流通领域 | 毛衣 | 市北区未来城淑时尚女装店（个体工商户） | 山东省青岛市市北区四流南路66号丙未来城万科广场L2层L2-17号 | 济南方铎服饰有限公司 | 山东省济南市天桥区泺口服装城服装大厦五层A区512号 | M160/84A | -/- | / | 使用说明 | 按GB/T 5296.4和GB 18401执行，其中儿童产品按GB/T 5296.4和GB 31701规定执行 |  | 不符合
73 | 流通领域 | 羽绒服 | 李沧区泰和郡四楼服装经营部 | 山东省青岛市李沧区少山路30号泰和购物广场四楼 | 鸭宝宝（江苏）服装科技有限公司 | 常熟市莫城街道马泾路666号尚瑭数智文化产业园智能工坊3幢 | 180/96A XL | -/- | / | 使用说明（羽绒服） | 按GB/T 5296.4和GB 31701规定。羽绒填充物应标注羽绒的种类、绒子含量和充绒量，其中，绒子含量标注分档应符合附录A中表A.1规定。 |  | 不符合
74 | 流通领域 | 连帽羽绒服 | 市北区马跃运动服饰店（个体工商户） | 山东省青岛市市北区人民路269号（悦荟购物广场）L2-34 | 广州悦动品牌管理有限公司 | 广州市越秀区东沙角路18号2106房（仅限办公） | XL 180/96A | -/- | / | 纤维含量-（%） | 面料：锦纶100 允差为0 里料：锦纶100 允差为0 局部填充物：聚酯纤维100 允差为0 |  | 面料： 聚酯纤维 100 里料： 聚酯纤维 100 涂层除外 局部填充物： 聚酯纤维 100
[10 empty] | 使用说明 | 按GB/T 5296.4和GB 31701规定。羽绒填充物应标注羽绒的种类、绒子含量和充绒量，其中，绒子含量标注分档应符合附录A中表A.1规定。 |  | 不符合
75 | 流通领域 | GS 蓝色蝴蝶结短款羽绒服 | 上海墨墨福服饰有限公司青岛分公司 | 山东省青岛市市南区香港西路58号1号楼青岛深蓝中心GT PLAZA LG-11号 | 上海市墨墨福服饰有限公司 | 上海市崇明区横沙乡富民支路58号A3-4566室（上海横泰经济开发区） | 170/88A | -/- | / | 使用说明（羽绒服） | 按GB/T 5296.4和GB 31701规定。羽绒填充物应标注羽绒的种类、绒子含量和充绒量，其中，绒子含量标注分档应符合附录A中表A.1规定。 |  | 不符合
76 | 流通领域 | 长袖衬衫 | 即墨区福唐服饰店 | 山东省青岛市即墨区通济办事处宝龙广场M1-L2-014/015 | 山东成一品牌管理有限公司 | 山东省济南市天桥区泺口服装会展中心七楼050号 | 2XL | -/- | / | 使用说明 | 按GB/T 5296.4和GB 31701规定 |  | 不符合
77 | 流通领域 | 衬衫 | 青岛永旺东泰商业有限公司 | 青岛市市南区香港中路72号 | 绍兴卡哇伊服装有限公司 | 嵊州市经济开发区区中园31号3号厂房三楼 | 175/92A 40 | -/- | 图形商标 | 使用说明 | 按GB/T 5296.4和GB 31701规定 |  | 不符合
78 | 流通领域 | 乐趣助步车 | 青岛孩子王儿童用品有限公司城阳万达店 | 山东省青岛市城阳区正阳中路117号城阳万达广场3F | 汕头市金尚鹿玩具实业有限公司 | 广东省汕头市澄海区凤翔街道头份村坞底片区 | 8655 | -/- | / | 机械与物理性能（正常使用） | 活动部件的可触及间隙应不可以插入直径5mm的杆或可以插入12mm的杆。 |  | 助步车前后轮间隙在5-12mm之间，存在夹伤手指或其他身体部位危险
79 | 流通领域 | 电动助力车用阀控式铅酸蓄电池 | 城阳区诚辉达五金商行（个体工商户） | 山东省青岛市城阳区兴阳路北、锦城路西32号摊位 | 云南振兴集团电源有限公司 | 云南省红河州蒙自市红河州工业园区 | 6-DZF-12.8 | 2025-06-19/— | 云沙电池 | 低温容量 | GB/T 22199.1-2017中4.8 |  | 不符合
80 | 流通领域 | 电动助力车用阀控式铅酸蓄电池 | 城阳区诚辉达五金商行（个体工商户） | 山东省青岛市城阳区兴阳路北、锦城路西32号摊位 | 云南振兴集团电源有限公司 | 云南省红河州蒙自市红河州工业园区 | 6-DZF-12.8 | 2025-06-19/— | 云沙电池 | 2hr容量 | GB/T 22199.1-2017中4.4 |  | 不符合
[10 empty] | 低温容量 | GB/T 22199.1-2017中4.8 |  | 不符合
81 | 流通领域 | 中国红（爆竹） | 胶州市蔬菜杂品综合商店 | 山东省青岛市胶州市胶高路82号汽车西站仓储中心小区3号楼8号网点 | 浏阳市金琥三力出口鞭炮烟花制造有限公司 | 湖南省长沙市浏阳市金刚镇山虎村 | 爆竹类 | 2024年06月/— | —— | 部件-引燃装置-引火线牢固性 | 点火引火线应安装牢固，可承受产品自身重量2倍或200g的作用力而不脱落或损坏。 |  | 点火引火线安装不牢固，承受200g的作用力脱落
82 | 流通领域 | 银波世家（爆竹） | 胶州市蔬菜杂品综合商店 | 山东省青岛市胶州市胶高路82号汽车西站仓储中心小区3号楼8号网点 | 浏阳市百城出口烟花制造有限公司 | 湖南省长沙市浏阳市大瑶镇南山村 | 爆竹类 | —/— | 银波世家（图形） | 部件-引燃装置-引火线 | 在所有正常、可预见的使用条件下使用引燃装置，应能正常地点燃并引燃效果药。点火引火线应为绿色安全引线，点火部位应有明显标识。 |  | 点火引火线未使用绿色安全引线，点火部位无明显标识
83 | 流通领域 | 发财蕾（组合烟花） | 胶州市蔬菜杂品综合商店 | 山东省青岛市胶州市胶高路82号汽车西站仓储中心小区3号楼8号网点 | 湖南宏利烟花有限公司 | 湖南省常德市临澧县刻木山乡楼子村二组 | 25发 组合烟花类 | —/— | 图形 | 部件-引燃装置-引火线 | 引火线表面整洁、干燥，无破损、无漏药、无霉变。点火引火线应为绿色安全引火线，安装位置必须醒目或有明显标记，有护引装置。点火引火线应安装在烟花主体的侧面，带外包装箱进行点火燃放的产品及第一发是喷花类、吐珠类效果的除外。 |  | 未见护引装置
84 | 流通领域 | 祥龍全红发财炮（爆竹） | 青岛振兴日用杂品有限公司 | 青岛市黄岛区王台镇石灰窑北村西南 | 醴陵祥龙花炮有限公司 | 醴陵市茶山镇龙井居委会 | 580头 爆竹类 | 2024/03/26/— | 图形 | 燃放性能 | 计数类产品计量误差应在±5%的范围内。 |  | -9.0%、-8.6%、 -8.3%
85 | 流通领域 | 钛菊花（吐珠） | 青岛振兴日用杂品有限公司 | 青岛市黄岛区王台镇石灰窑北村西南 | 浏阳市天使烟花制造燃放有限公司 | 浏阳市集里街道八仙村 | 吐珠类 | 2023年6月/— | 图形 | 部件-引燃装置-引燃时间 | 3～8s |  | 21.4s、25.8s、 26.6s
86 | 流通领域 | 趣味玩具 | 青岛永旺东泰商业有限公司 | 青岛市市南区香港中路72号 | 汕头市澄海区润泽玩具厂 | 汕头市澄海区澄华街道上埭上洲工业区上洲中路与竹洲路交界南侧1号 | 610 | —/— | / | 机械与物理性能（可预见的合理滥用） |  |  | 1、琴上的敲棒在 36N与 39N力拉力后脱落为小零件。（要求：70N，10s） 2、步车上的挂耳上的青色与蓝色塑料块在 56N拉力后脱落为小零件。（要求：70N，10s）
87 | 流通领域 | 有衬里消防水带 | 青岛市平度日发消防器材维修厂 | 青岛平度市青岛路中段北侧 | 泰州威东消防科技有限公司 | 泰州市姜堰区三水街道五金路599号 | 8-50-20-涤纶长丝/涤纶长丝-合成橡胶-A | 2024-03-07/- | / | 附着强度 | 水带织物层与衬里(或外覆层)之间的附着强度不应低于20N/25mm。 |  | 1#：8.1N/25mm 2#：8.0N/25mm
88 | 流通领域 | 手提式二氧化碳灭火器 | 市北区旭明红消防器材经销部 | 青岛市四方区杭州路199号106户 | 山东力盾消防科技有限公司 | 山东省临沂市河东区汤河镇于屋村村委会南200米路东 | MT/BE2 | 2025-07/- | 中瑾 | 充装误差 | -5%～0% |  | 1#：-7.6% 2#：-8.2% 3#：-3.4%
89 | 流通领域 | 家用瓶装液化石油气调压器（2.8kPa） | 青岛同源丰燃气有限公司 | 青岛市李沧区重庆中路566号西区1号 | 浙江美亚第流体智控有限公司 | 浙江省玉环市阀门产业功能区梅岙片区中部 | JYT0.6L-1/2 | 2025-02-19/— | — | 一般要求 | 调压器应采取可靠措施防止改变调压器的设定状态。调压器设定状态的调节部位应被封固。 |  | 调压器未采取可靠措施防止改变调压器的设定状态。调压器设定状态的调节部位未被封固。
90 | 流通领域 | 安全带 | 即墨区振书服装店 | 山东省即墨区通济办事处小商品城3号门东第4户 | 山东滨州永安劳保厂（涉嫌假冒） | 惠民县姜楼镇徐家村 | 坠落悬挂（Z-Y） | 2025-05-01/— | — | 坠落悬挂用安全带性能要求 | 坠落悬挂用安全带应符合下列要求： a）带扣不应松脱，模拟人不应与系带滑脱或坠落至地面； b)连接器不应打开，零部件不应断裂； c)安全带冲击作用力峰值应小于或等于6kN； d)安全带应标明伸展长度，且伸展长度应小于或等于永久标识中明示的数值； e)模拟人悬吊在空中时不应出现头朝下的现象； f)系带不应出现明显不对称滑移或不对称变形； g)模拟人悬吊在空中时其腋下、大腿内侧不应有金属件； h)模拟人悬吊在空中时不应有任何部件压迫其喉部、外生殖器； i)织带或绳在各调节扣内的最大滑移应小于或等于25mm； j)如果系带具备坠落指示功能，坠落指示功能应正常显示坠落发生。 |  | 安全绳断裂；安全带冲击作用力峰值为7.48kN。
安全绳断裂；安全带冲击作用力峰值为7.57kN。
91 | 流通领域 | 安全带 | 平度市吴桐劳保用品商店 | 平度市贸易城十六区 | 山东滨州毅腾化纤绳网有限公司 | 山东省滨州市惠民县姜楼镇邓家村 | 区域限制 Q-Y | 2020年/— | — | 区域限制用安全带性能要求 | 区域限制用安全带应符合下列要求： a)区域限制安全带各零部件应能承受相应的测试载荷； b)带扣不应松脱，模拟人不应与系带滑脱； c)系带不应出现明显的不对称滑移； d)连接器不应打开，零部件不应断裂； e)织带或绳在各调节扣内的最大滑移应小于或等于25mm。 |  | 安全绳断裂
92 | 流通领域 | 安全带 | 平度市贸易城肖刚百货商店 | 山东省青岛市平度市贸易城四区45、46号 | 山东恒承劳保防护用品有限公司（涉嫌假冒） | 山东省滨州市惠民县姜楼镇张八村50号 | 区域限制 | —/— | 恒承 | 安全带金属零部件耐腐蚀性能 | 不应出现可见红锈。 |  | 有红锈
[10 empty] | 区域限制用安全带性能要求 | 区域限制用安全带应符合下列要求： a)区域限制安全带各零部件应能承受相应的测试载荷； b)带扣不应松脱，模拟人不应与系带滑脱； c)系带不应出现明显的不对称滑移； d)连接器不应打开，零部件不应断裂； e)织带或绳在各调节扣内的最大滑移应小于或等于25mm。 |  | 安全绳断裂
93 | 流通领域 | 密目式立网 | 孙宏涛 | 即墨市厨具商城南门第3户 | 山东滨州安惠绳网集团有限责任公司（涉嫌假冒） | 惠民县姜楼镇 | 1.8*6 | —/— | / | 断裂强力×断裂伸长 | A级不应小于65，B级不应小于50 | kN·mm | 长：11 宽：27
[10 empty] | 开眼环扣强力 | 长、宽方向的开眼环扣强力不应小于2.45×对应方向环扣间距。长方向≥2100，宽方向≥2107 | N | 长：107 宽：199
[10 empty] | 耐冲击性能 | 边绳不应破断且网体撕裂形成的空洞不应大于（200×50）mm，以截面积（200×50）mm的立方体不能穿过撕裂空洞视为测试通过。（试验高度A级1.8m；B级1.2m） |  | 边绳破断，网体沿两长边和一短边完全撕裂
[10 empty] | 耐贯穿性能 | 不应被贯穿或出现明显损伤，如果测试棒穿过网体或出现测试棒可以穿过的撕裂空洞，则测试未通过 |  | 长：贯穿 宽：贯穿
94 | 流通领域 | 安全网 | 孙宏涛 | 即墨市厨具商城南门第3户 | 滨州永盛化纤制品有限公司 | 惠民县李庄镇工贸园区 | P-1.5m*6m | —/— | / | 筋绳间距 | 筋绳应分布合理 |  | 筋绳间距过大，未合理分布
[11 empty] | 两根相邻筋绳的距离不应小于30cm |  | 153cm
[10 empty] | 耐冲击性能 | 网绳、边绳、系绳不断裂，测试重物不应接触地面 |  | 网绳断裂，测试重物接触地面
[10 empty] | 绳断裂强力 | 边绳≥3000 | N | 1500
[11 empty] | 网绳≥2000 | N | 390
[10 empty] | 系绳间距及长度 | 当筋绳加长用作系绳时，其系绳部分必须加长，且与边绳系紧后，再折回边绳系紧，至少形成双根 |  | 未折回形成双根
[11 empty] | 系绳长度不应小于80cm |  | 50cm
[11 empty] | 相邻两系绳间距不应大于75cm |  | 153cm